## Denarii JC to Trajans reform
REF | DENOMINATION | OBVERSE | REVERSE | MINT | EMPEROR | NAMED | HOARD | WEIGHT | DONOR | DONORREF | WALKER | COMMENTS | ARSENIC | GOLD | COPPER | IRON | NICKEL | LEAD | ANTIMONY | TIN | ZINC | MANGANESE | CHROMIUM | COBALT | BISMUTH | SILVER | BULLION
BCC10 | denarius | CAESAR VESPASIANVS AVG | AN[NONA AVG] | Rome | Vespasian | Vespasian | Magiovinium | <null> | Bucks CC Museum Service | 1968.3.37 | <null> |  | 0.002555438 | 0.3776365 | 20.59795 | 0.01398569 | 0.001110792 | 0.5877359 | 0.001178413 | 0.002306873 | 0.01058725 | 6.589379e-05 | 4.562857e-05 | 0.0001172376 | 0.009317625 | 78.3954 | 79.37009
BCC11 | denarius | T CAESAR IMP VESPASIANVS | COS VI , Mars. | Rome | Vespasian | Titus | Magiovinium | <null> | Bucks CC Museum Service | 1968.3.38 | <null> |  | 0.002799394 | 0.3773362 | 22.99472 | 0.008459284 | 0.001888385 | 0.6260376 | 0.008198124 | 0.02704616 | 0.2527443 | 8.175819e-05 | 4.998452e-05 | 0.0001284297 | 0.02088703 | 75.67962 | 76.70388
BCC12 | denarius | T CAESAR IMP VESPAS[IANVS] | TR POT VIII [COS VII] , trophy. | Rome | Vespasian | Titus | Magiovinium | <null> | Bucks CC Museum Service | 1968.3.39 | <null> |  | 0.0024622 | 0.6311022 | 19.29565 | 0.006341286 | 0.001264883 | 0.4623733 | 0.005283733 | 0.001003127 | 0.0001037226 | 0.0001396294 | 4.396376e-05 | 0.0002626358 | 0.0004372997 | 79.59353 | 80.68744
BCC13 | denarius | T CAESAR IMP VESPASIANVS | IOVIS CVSTOS | Rome | Vespasian | Titus | Magiovinium | <null> | Bucks CC Museum Service | 1968.3.40 | <null> | thin | 0.01064374 | 0.5990511 | 17.08145 | 0.004053553 | 0.002528749 | 0.290927 | 0.01493007 | 0.0009462919 | 0.0003075892 | 0.0003079469 | 4.147289e-05 | 0.0004139673 | 0.0004125235 | 84.30678 | 85.19717
BCC137 | denarius | IMP NERO CAESAR AVGVSTVS | IVPPITER CVSTOS | Rome | Nero | Nero | Magiovinium | <null> | Bucks CC Museum Service | 1995.53.19 | <null> | MacDowall issue II Mac Dowall no. 62 thin, photo | 0.003180099 | 0.3945207 | 9.601314 | 0.003549523 | 0.0006181385 | 1.092409 | 0.004166159 | 0.001295606 | 0.001008326 | 0.0001407313 | 5.678221e-05 | 0.0001458957 | 0.02862152 | 88.86897 | 90.38452
BCC138 | denarius | IMP NERO CAES[AR] AVGVSTVS | SALVS | Rome | Nero | Nero | Magiovinium | <null> | Bucks CC Museum Service | 1995.53.20 | <null> | MacDowall issue II Mac Dowall no. 64 | 0.009352868 | 0.2995357 | 20.39407 | 0.04225681 | 0.002874094 | 0.6068214 | 0.01220094 | 0.007842843 | 0.0006356724 | 8.815038e-05 | 3.95834e-05 | 0.0003617901 | 0.0197624 | 78.60416 | 79.53028
BCC139 | denarius | [IMP] SER GALBA CAESAR AVG [P M] | [DIVA AVGVSTA] | Rome | Galba | Galba | Magiovinium | <null> | Bucks CC Museum Service | 1995.53.21 | <null> | After adoption of praenomen imperator, Phase III. Originally listed as RIC 150, but space at end of obv legend suggests it ends AVG P M, not AVG. | 0.002784322 | 0.9225192 | 12.21757 | 0.002699613 | 0.0004759073 | 1.066896 | 0.00128396 | 0.001134363 | 0.003335163 | 9.051506e-05 | 4.971542e-05 | 0.0001277383 | 0.007663996 | 85.77337 | 87.77045
BCC14 | denarius | T CAESAR VESPASIANVS | ANNONA AVG | Rome | Vespasian | Titus | Magiovinium | <null> | Bucks CC Museum Service | 1968.3.41 | <null> | thin | 0.002639363 | 0.4750355 | 23.64612 | 0.01291063 | 0.001623359 | 0.7357706 | 0.01127427 | 0.008623668 | 0.004014681 | 6.234519e-05 | 4.71271e-05 | 0.0001210879 | 0.0004687649 | 75.10129 | 76.31257
BCC140 | denarius | [IMP SER] GALBA CAESAR | DIVA AVGVSTA | Rome | Galba | Galba | Magiovinium | <null> | Bucks CC Museum Service | 1995.53.22 | <null> | After adoption of praenomen imperator, Phase II Low silver content - is there anything else unusual about this coin? Photo | 0.008941936 | 0.9761886 | 19.57928 | 0.03965862 | 0.003229802 | 1.25672 | 0.01102282 | 0.05155905 | 0.01799066 | 8.209943e-05 | 5.284261e-05 | 0.0003984535 | 0.0005256161 | 78.05435 | 80.28778
BCC141 | denarius | IMP SER GALBA CAESAR AVG | ROMA RENASC | Rome | Galba | Galba | Magiovinium | <null> | Bucks CC Museum Service | 1995.53.23 | <null> | After adoption of praenomen imperator, Phase II | 0.006210573 | 0.6267394 | 11.25542 | 0.01472191 | 0.002086319 | 1.362011 | 0.00665827 | 0.01834339 | 0.0008633924 | 0.0001025258 | 4.963767e-05 | 0.0001275386 | 0.00534276 | 86.70133 | 88.69542
BCC142 | denarius | [IMP SER G]ALBA AVG | SPQR / OB / CS | Rome | Galba | Galba | Magiovinium | <null> | Bucks CC Museum Service | 1995.53.24 | <null> | After adoption of praenomen imperator, Phase I | 0.01186142 | 0.639372 | 11.03898 | 0.006719386 | 0.002297727 | 0.3999263 | 0.009294876 | 0.009660709 | 0.0248266 | 0.0004440791 | 0.0002968364 | 0.000622971 | 0.00315627 | 87.85254 | 88.895
BCC143 | denarius | IMP SER GALBA AVG | SPQR / OB / CS | Rome | Galba | Galba | Magiovinium | <null> | Bucks CC Museum Service | 1995.53.25 | <null> | After adoption of praenomen imperator, Phase I | 0.002338938 | 0.6671066 | 11.97955 | 0.001015523 | 0.0006206671 | 0.5790772 | 0.003428384 | 0.004061138 | 0.005472978 | 2.434395e-05 | 4.176287e-05 | 0.0003136088 | 0.003373943 | 86.75357 | 88.00313
BCC144 | denarius | [A VITEL]LIVS GERMAN IMP [TRP] | CON[COR]DIA PR | Rome | Vitellius | Vitellius | Magiovinium | <null> | Bucks CC Museum Service | 1995.53.27 | <null> | Phase III | 0.00281541 | 0.6580813 | 17.38778 | 0.002903788 | 0.0009451839 | 0.7014927 | 0.002897432 | 0.001147028 | 0.0001186019 | 5.181315e-05 | 5.02705e-05 | 0.0050136 | 0.0005000317 | 81.23621 | 82.59628
BCC145 | denarius | A VITELLIVS GERM IMP AVG TRP | PONT MAXIM | Rome | Vitellius | Vitellius | Magiovinium | <null> | Bucks CC Museum Service | 1995.53.31 | <null> | Phase IV | 0.009386096 | 0.6593083 | 21.50777 | 0.004598065 | 0.001833833 | 0.2882937 | 0.01059658 | 0.001128775 | 0.0005965958 | 4.556583e-05 | 4.947054e-05 | 0.0001271091 | 0.0004920747 | 77.51577 | 78.46386
BCC146 | denarius | IMP CAESAR VESPASIANVS AVG | COS ITER TR POT, Mars. | Rome | Vespasian | Vespasian | Magiovinium | <null> | Bucks CC Museum Service | 1995.53.36 | <null> |  | 0.005077526 | 0.5750922 | 18.78521 | 0.002256466 | 0.001259541 | 0.4330922 | 0.01063824 | 0.0009277472 | 9.592839e-05 | 7.805058e-06 | 4.066014e-05 | 0.0001044718 | 0.0004044391 | 80.18579 | 81.19438
BCC147 | denarius | IMP CAESAR VESPASIAN[VS AVG] | COS ITER [TR P]OT, Mars. | Rome | Vespasian | Vespasian | Magiovinium | <null> | Bucks CC Museum Service | 1995.53.37 | <null> |  | 0.003063488 | 0.6044032 | 23.0647 | 0.007368334 | 0.003282391 | 0.5280764 | 0.009924953 | 0.001248098 | 0.0002924948 | 3.921091e-05 | 0.002333044 | 0.07622458 | 0.0005440917 | 75.6985 | 76.83153
BCC148 | denarius | IMP CAES VESP AV[G PM] | TRI POT II COS III PP, Pax seated | Rome | Vespasian | Vespasian | Magiovinium | <null> | Bucks CC Museum Service | 1995.53.57 | <null> |  | 0.006296289 | 0.6470344 | 23.7273 | 0.02002399 | 0.002724918 | 0.2459055 | 0.01396285 | 0.001280573 | 0.0001324103 | 0.0001269211 | 5.612332e-05 | 0.0001442027 | 0.0005582487 | 75.33445 | 76.22795
BCC149 | denarius | [IMP] CAES [VESP AVG PM] | [TRI POT II] COS III PP | Rome | Vespasian | Vespasian | Magiovinium | <null> | Bucks CC Museum Service | 1995.53.58 | <null> |  | 0.005924431 | 0.6364424 | 25.40026 | 0.005215204 | 0.003015374 | 0.2292407 | 0.008646405 | 0.001131146 | 0.0001169597 | 9.516235e-06 | 4.957444e-05 | 0.0001273761 | 0.0004931081 | 73.70932 | 74.5755
BCC15 | denarius | T CAESAR VESPASIAN(VS) | IMP XIIII, Sow. | Rome | Vespasian | Titus | Magiovinium | <null> | Bucks CC Museum Service | 1968.3.42 | <null> |  | 0.002144346 | 0.464909 | 20.58864 | 0.01780492 | 0.001560126 | 0.5314663 | 0.005905677 | 0.008703832 | 0.001955839 | 6.791662e-05 | 3.828834e-05 | 9.837769e-05 | 0.0008290709 | 78.37587 | 79.37308
BCC150 | denarius | IMP CAES VESP [AVG P]M COS IIII | CONCORD[IA] AVGVSTI | Rome | Vespasian | Vespasian | Magiovinium | <null> | Bucks CC Museum Service | 1995.53.66 | <null> |  | 0.0191549 | 0.3379954 | 22.84554 | 0.007132555 | 0.004145367 | 0.3111028 | 0.02321881 | 0.03502249 | 0.01091544 | 4.452104e-05 | 3.986423e-05 | 0.0002295689 | 0.03394524 | 76.37151 | 77.05456
BCC151 | denarius | [T CAES I]MP PONT TR POT | [NEP RED] | Rome | Vespasian | Titus | Magiovinium | <null> | Bucks CC Museum Service | 1995.53.73 | <null> | thin | 0.01103647 | 0.3715717 | 23.59233 | 0.008360098 | 0.002298945 | 0.3589882 | 0.01095425 | 0.03608015 | 0.01917102 | 4.921223e-05 | 4.662914e-05 | 0.0001198085 | 0.04058296 | 75.54841 | 76.31955
BCC152 | denarius | IMP CAES VESP AVG CEN | SALVS AVG | Rome | Vespasian | Vespasian | Magiovinium | <null> | Bucks CC Museum Service | 1995.53.77 | <null> | thin | 0.002791048 | 0.4110098 | 22.56099 | 0.003189384 | 0.002337723 | 0.4515005 | 0.00814483 | 0.001137103 | 0.0008850143 | 3.870197e-05 | 4.98355e-05 | 0.0001280469 | 0.02270922 | 76.53509 | 77.42031
BCC153 | denarius | IMP CAESAR VESPASIA[NVS AVG] | PON MAX TR P COS V, Vesp seated | Rome | Vespasian | Vespasian | Magiovinium | <null> | Bucks CC Museum Service | 1995.53.78 | <null> | thin | 0.006138103 | 0.3998041 | 16.09152 | 0.002801685 | 0.001088844 | 0.4975675 | 0.01412569 | 0.001096187 | 0.000113345 | 4.862594e-05 | 4.804231e-05 | 0.0001234394 | 0.009955151 | 82.97557 | 83.8829
BCC154 | denarius | IMP CAESAR VESPA[SIANVS AVG] | PON MAX [TR P COS V] | Rome | Vespasian | Vespasian | Magiovinium | <null> | Bucks CC Museum Service | 1995.53.79 | <null> | thin | 0.003135973 | 0.4853903 | 13.8464 | 0.003721426 | 0.0008850095 | 0.4423192 | 0.01892009 | 0.001277629 | 0.0001321059 | 5.279506e-05 | 5.599431e-05 | 0.0001438712 | 0.03987557 | 85.15769 | 86.12527
BCC155 | denarius | T CAESAR IMP VESP[ASIAN] | PONTIF TR POT COS III, Caduceus | Rome | Vespasian | Titus | Magiovinium | <null> | Bucks CC Museum Service | 1995.53.83 | <null> | thin | 0.006644004 | 0.3955678 | 22.82244 | 0.003145658 | 0.001254073 | 0.4419633 | 0.01723367 | 0.001173153 | 0.0001213032 | 9.869635e-06 | 5.141546e-05 | 0.0001321064 | 0.0100303 | 76.30023 | 77.14779
BCC156 | denarius | IMP CAESAR VESPASIANVS AVG | PON MAX TR P COS VI, Securitas seated | Rome | Vespasian | Vespasian | Magiovinium | <null> | Bucks CC Museum Service | 1995.53.89 | <null> |  | 0.00763729 | 0.3367079 | 21.93768 | 0.006680391 | 0.003384235 | 0.3747812 | 0.01642501 | 0.001097352 | 0.0004909788 | 6.617553e-05 | 0.0005483694 | 0.0001235706 | 0.003375687 | 77.3121 | 78.02696
BCC157 | denarius | IMP CAESAR VESPASIANVS AVG | COS VII Cow r. | Rome | Vespasian | Vespasian | Magiovinium | <null> | Bucks CC Museum Service | 1995.53.90 | <null> | thin | 0.006997151 | 0.3783985 | 24.34604 | 0.005727702 | 0.002517682 | 0.5417438 | 0.01632901 | 0.001545544 | 0.001582194 | 6.995039e-05 | 4.983332e-05 | 0.0001280413 | 0.02256106 | 74.67631 | 75.61901
BCC158 | denarius | IMP CAESAR VESPASIANVS [AVG] | COS VII, eagle, head left. | Rome | Vespasian | Vespasian | Magiovinium | <null> | Bucks CC Museum Service | 1995.53.94 | <null> | thin | 0.002871549 | 0.3705034 | 22.57351 | 0.007181628 | 0.001801284 | 0.9295352 | 0.01448076 | 0.0011699 | 0.0003515838 | 2.063881e-05 | 5.127289e-05 | 0.0001317401 | 0.04275656 | 76.05563 | 77.39843
BCC159 | denarius | IMP CAESAR VESPASIANVS AVG | COS VIII, Mars, corn ear. | Rome | Vespasian | Vespasian | Magiovinium | <null> | Bucks CC Museum Service | 1995.53.101 | <null> |  | 0.01302185 | 0.5026148 | 16.8689 | 0.02969592 | 0.001614716 | 0.2921151 | 0.01201531 | 0.002704743 | 0.0006276495 | 0.0002683356 | 5.146227e-05 | 0.0004215699 | 0.01608688 | 82.25986 | 83.07068
BCC16 | denarius | (CAES)AR AVG F DOMITIANVS | COS V, Wolf and twins. | Rome | Vespasian | Domitian | Magiovinium | <null> | Bucks CC Museum Service | 1968.3.44 | <null> |  | 0.002223713 | 0.4862719 | 21.8119 | 0.01427124 | 0.001617298 | 0.6984184 | 0.007464052 | 0.01495002 | 0.009585329 | 0.0001139702 | 3.970547e-05 | 0.0001020189 | 0.007963524 | 76.94508 | 78.13773
BCC160 | denarius | [IMP] CAESAR VESPASIANVS AVG | COS VIII, pair of oxen. | Rome | Vespasian | Vespasian | Magiovinium | <null> | Bucks CC Museum Service | 1995.53.102 | <null> |  | 0.002197049 | 0.3877078 | 22.45733 | 0.01382082 | 0.001314242 | 0.4386753 | 0.004586722 | 0.01180449 | 0.002136812 | 9.133336e-05 | 3.922937e-05 | 0.0001007956 | 0.01103872 | 76.66916 | 77.50658
BCC161 | denarius | [IM]P CAESAR VESPASIANVS AV[G] | COS VIII, pair of oxen. | Rome | Vespasian | Vespasian | Magiovinium | <null> | Bucks CC Museum Service | 1995.53.103 | <null> | thin | 0.002867227 | 0.2342204 | 24.15811 | 0.01914924 | 0.001571482 | 0.522336 | 0.00668774 | 0.01424887 | 0.002356955 | 0.0001167994 | 5.119572e-05 | 0.0001315418 | 0.02118851 | 75.01696 | 75.79471
BCC162 | denarius | IMP CAESAR VESPASIANVS AVG | COS VIII, prow. | Rome | Vespasian | Vespasian | Magiovinium | <null> | Bucks CC Museum Service | 1995.53.104 | <null> |  | 0.01076973 | 0.4334321 | 22.1987 | 0.00790653 | 0.002980918 | 0.3711085 | 0.01467406 | 0.004260178 | 0.001180238 | 9.615079e-05 | 4.560522e-05 | 0.0003273021 | 0.04705616 | 76.90746 | 77.75906
BCC163 | denarius | [T CA]ESAR VESPASIAN[VS] | IMP XIII, sow. | Rome | Vespasian | Titus | Magiovinium | <null> | Bucks CC Museum Service | 1995.53.105 | <null> | thin | 0.002849525 | 0.4702551 | 26.26546 | 0.00827239 | 0.001102977 | 0.580854 | 0.005249456 | 0.01757959 | 0.0129407 | 4.095229e-05 | 5.087964e-05 | 0.0001307297 | 0.01340024 | 72.62182 | 73.68633
BCC164 | denarius | CAESAR AVG F DOMITIANVS | COS V, wolf and twins. | Rome | Vespasian | Domitian | Magiovinium | <null> | Bucks CC Museum Service | 1995.53.107 | <null> |  | 0.002394673 | 0.4602378 | 24.73358 | 0.004422171 | 0.001019536 | 0.5757335 | 0.001104277 | 0.006697677 | 0.00737511 | 6.449946e-05 | 4.275803e-05 | 0.0001098621 | 0.0100453 | 74.19717 | 75.24319
BCC165 | denarius | CAESAR AVG F DOMITIANVS | COS V, wolf and twins. | Rome | Vespasian | Domitian | Magiovinium | <null> | Bucks CC Museum Service | 1995.53.108 | <null> | thin | 0.005425019 | 0.4140195 | 25.08388 | 0.00786409 | 0.001805309 | 0.5989003 | 0.006202518 | 0.01377557 | 0.02159827 | 0.0004414064 | 0.0002374528 | 0.0005572563 | 0.01557555 | 73.82972 | 74.85822
BCC166 | denarius | IMP CAESAR VESPASIANVS AVG | TR POT X COS VIIII | Rome | Vespasian | Vespasian | Magiovinium | <null> | Bucks CC Museum Service | 1995.53.110 | <null> |  | 0.002481704 | 0.637573 | 7.143091 | 0.01705256 | 0.0008773181 | 0.3441741 | 0.00790241 | 0.001011073 | 0.0002605622 | 0.0001046477 | 0.0005214992 | 0.01750769 | 0.001829121 | 91.82561 | 92.80919
BCC167 | denarius | T CAESAR IMP VESPASIANVS | TR POT VIII COS VII, Venus. | Rome | Vespasian | Titus | Magiovinium | <null> | Bucks CC Museum Service | 1995.53.111 | <null> |  | 0.002662777 | 0.5408159 | 23.54306 | 0.01011188 | 0.001365914 | 0.6616393 | 0.003628597 | 0.001084844 | 0.000112172 | 7.386509e-05 | 4.754516e-05 | 0.0001221621 | 0.0004729232 | 75.2348 | 76.43773
BCC168 | denarius | CAESAR AVG F DOMITIANVS COS VI | PRINCEPS IVVENTVTIS, Vesta. | Rome | Vespasian | Domitian | Magiovinium | <null> | Bucks CC Museum Service | 1995.53.113 | <null> |  | 0.00282679 | 0.5915324 | 19.28076 | 0.005599154 | 0.0007947499 | 0.3875379 | 0.003292823 | 0.001151664 | 0.0001190813 | 3.968603e-05 | 5.047369e-05 | 0.0001296866 | 0.0005020529 | 79.72566 | 80.70524
BCC169 | denarius | CAESAR AVG F DOMITIANVS COS VI | PRINCEPS IVVENTVTIS, Salus. | Rome | Vespasian | Domitian | Magiovinium | <null> | Bucks CC Museum Service | 1995.53.114 | <null> |  | 0.002664995 | 0.4457154 | 24.98529 | 0.02138271 | 0.001393962 | 0.7570363 | 0.002690388 | 0.001085747 | 0.0001122655 | 0.0001005826 | 4.758476e-05 | 0.0001222638 | 0.01263595 | 73.76972 | 74.98511
BCC17 | denarius | IMP TITVS CAES (VESPASIAN A)VG PM | TRP VIIII IMP XIII COS VII PP, Quadriga. | Rome | Titus | Titus | Magiovinium | <null> | Bucks CC Museum Service | 1968.3.47 | <null> |  | 0.00450414 | 0.5619955 | 18.68547 | 0.007484467 | 0.001941574 | 0.341099 | 0.01592013 | 0.0008182092 | 8.460224e-05 | 4.765759e-05 | 3.585944e-05 | 9.213691e-05 | 0.0003566875 | 80.38015 | 81.2836
BCC170 | denarius | [T] CAESAR IMP VES[PASIAN] | [IOVIS] CVSTOS | Rome | Vespasian | Titus | Magiovinium | <null> | Bucks CC Museum Service | 1995.53.118 | <null> |  | 0.002955702 | 0.4097317 | 7.706538 | 0.009383716 | 0.000889153 | 0.5687201 | 0.02257217 | 0.001204185 | 0.0004117492 | 0.0001913328 | 0.004619534 | 0.1274228 | 0.04901294 | 91.09635 | 92.12381
BCC171 | denarius | IMP TITVS CAES VESPASIAN AVG PM | TR P IX IMP XV COS VIII PP, dolphin. | Rome | Titus | Titus | Magiovinium | <null> | Bucks CC Museum Service | 1995.53.124 | <null> | thin | 0.002600268 | 0.4939327 | 7.695569 | 0.01070743 | 0.00039274 | 1.009951 | 0.01289246 | 0.001059377 | 0.001370364 | 5.254026e-05 | 4.642904e-05 | 0.0002441451 | 0.03138662 | 90.73979 | 92.27507
BCC172 | denarius | IMP TITVS CAES VESPASIAN AVG PM | TR P IX IMP XV COS VIII PP, tripod. | Rome | Titus | Titus | Magiovinium | <null> | Bucks CC Museum Service | 1995.53.126 | <null> |  | 0.0142995 | 0.4199385 | 18.04619 | 0.009793713 | 0.003433246 | 0.189579 | 0.01137946 | 0.07705934 | 0.0003471662 | 0.0003054247 | 4.485961e-05 | 0.003240979 | 0.0004462106 | 81.22394 | 81.83391
BCC173 | denarius | CAESAR DIVI F DOMITIANVS COS VII | PRINCEPS IVVENTVTIS | Rome | Titus | Domitian | Magiovinium | <null> | Bucks CC Museum Service | 1995.53.128 | <null> | Not in first edition of RIC II. | 0.00208469 | 0.5930243 | 18.05942 | 0.007334972 | 0.001012919 | 0.3766531 | 0.0009613322 | 0.0008493248 | 0.0008685331 | 5.575133e-05 | 3.722314e-05 | 9.564077e-05 | 0.01969748 | 80.93791 | 81.92728
BCC174 | denarius | CAESAR DIVI F DOMIT[IANVS COS VII] | PRINCEPS IVVENTVTIS, altar. | Rome | Titus | Domitian | Magiovinium | <null> | Bucks CC Museum Service | 1995.53.129 | <null> |  | 0.008545017 | 0.596767 | 22.58959 | 0.005345597 | 0.001797032 | 0.1991308 | 0.01697639 | 0.001231332 | 0.02484498 | 0.0001845426 | 5.396525e-05 | 0.0001386578 | 0.0005367828 | 76.55486 | 77.35129
BCC175 | denarius | CAESAR DIVI F DOMITIANVS COS [VII] | PRINCEPS IVVENTVTIS, altar. | Rome | Titus | Domitian | Magiovinium | <null> | Bucks CC Museum Service | 1995.53.130 | <null> |  | 0.00283212 | 0.6631801 | 25.2239 | 0.01381772 | 0.002207896 | 1.158936 | 0.01422699 | 0.01828007 | 0.0009814308 | 7.646361e-05 | 5.056887e-05 | 0.0001299312 | 0.01508001 | 72.88631 | 74.7235
BCC176 | denarius | IMP CAES DOMITIANVS AVG PM | TR P COS VII DES VIII PP | Rome | Domitian | Domitian | Magiovinium | <null> | Bucks CC Museum Service | 1995.53.137 | <null> |  | 0.002142441 | 0.5721615 | 22.6537 | 0.008790903 | 0.002656969 | 0.5010279 | 0.00293288 | 0.02125585 | 9.025238e-05 | 2.506889e-05 | 3.825431e-05 | 9.829025e-05 | 0.0003805088 | 76.2347 | 77.30827
BCC177 | denarius | IMP CAES DOMIT AVG GERM PM TR P V | IMP XII COS XII CENS PP | Rome | Domitian | Domitian | Magiovinium | <null> | Bucks CC Museum Service | 1995.53.138 | <null> | thin | 0.00260873 | 0.00406778 | 13.28839 | 0.005986355 | 0.001671044 | 1.085379 | 0.001202988 | 0.001062824 | 0.0001098953 | 5.31547e-05 | 4.658013e-05 | 0.0003251 | 0.02071544 | 85.58838 | 86.69854
BCC178 | denarius | IMP CAES DOMIT AVG GERM PM TR P VII | IMP XIIII COS XIIII CENS P P P | Rome | Domitian | Domitian | Magiovinium | <null> | Bucks CC Museum Service | 1995.53.139 | <null> | thin | 0.002444079 | 0.6823452 | 11.96751 | 0.004782898 | 0.0003492401 | 0.3861489 | 0.004599661 | 0.0009957441 | 0.0001029592 | 7.690861e-05 | 4.364022e-05 | 0.0003540062 | 0.007635317 | 86.94261 | 88.01874
BCC179 | denarius | IMP CAES DOMIT AVG GERM PM TR P VIII | IMP XVII COS XIIII CENS P P P | Rome | Domitian | Domitian | Magiovinium | <null> | Bucks CC Museum Service | 1995.53.140 | <null> |  | 0.002823948 | 0.4543879 | 8.200714 | 0.003993692 | 0.0007486282 | 0.4294126 | 0.001302233 | 0.001150507 | 0.0001189616 | 5.665824e-05 | 5.042296e-05 | 0.0001295563 | 0.01873046 | 90.88638 | 91.78891
BCC18 | denarius | IMP TITVS CAES VESPASIAN AVG PM | TRP IX IMP XV COS VIII PP, Throne. | Rome | Titus | Titus | Magiovinium | <null> | Bucks CC Museum Service | 1968.3.49 | <null> |  | 0.002633305 | 0.4008332 | 4.269255 | 0.003999896 | 0.000375606 | 0.3765735 | 0.01713676 | 0.001072837 | 0.0008607013 | 8.964631e-05 | 4.701893e-05 | 0.00012081 | 0.03995807 | 94.88704 | 95.70441
BCC180 | denarius | IMP CAES DOMIT AVG GERM PM TR P VIII | IMP XXI COS XIIII CENS P P | Rome | Domitian | Domitian | Magiovinium | <null> | Bucks CC Museum Service | 1995.53.142 | <null> |  | 0.002621163 | 0.6345737 | 13.35682 | 0.003729518 | 0.0006782159 | 0.3854962 | 0.008984387 | 0.00106789 | 0.0003136569 | 6.748163e-05 | 4.680212e-05 | 0.0002906413 | 0.02261014 | 85.5827 | 86.62538
BCC181 | denarius | [IMP CAES] DOMIT AVG GERM PM TR P VIIII | IMP XXI COS XV CENS P PP | Rome | Domitian | Domitian | Magiovinium | <null> | Bucks CC Museum Service | 1995.53.143 | <null> |  | 0.002723187 | 0.2258941 | 8.064655 | 0.001916443 | 0.0003355176 | 0.4730737 | 0.007211716 | 0.001109456 | 0.0001147169 | 3.98407e-05 | 0.001305747 | 0.08016639 | 0.01833529 | 91.12312 | 91.84042
BCC182 | denarius | IMP CAES DOMIT AVG GERM PM TR P VIIII | IMP XXI COS XV CENS P PP | Rome | Domitian | Domitian | Magiovinium | <null> | Bucks CC Museum Service | 1995.53.144 | <null> | thin | 0.002597743 | 0.5684263 | 11.39235 | 0.000562961 | 0.0003202724 | 0.3097021 | 0.001197921 | 0.009786486 | 0.0001094325 | 2.873435e-05 | 4.638396e-05 | 0.0001191785 | 0.009841093 | 87.70491 | 88.59288
BCC183 | denarius | IMP CAES DOMIT AVG GERM PM TR P VIIII | IMP XXI COS XV CENS P PP | Rome | Domitian | Domitian | Magiovinium | <null> | Bucks CC Museum Service | 1995.53.145 | <null> |  | 0.002456756 | 0.6010092 | 8.783132 | 0.006017402 | 0.0022777 | 0.5239124 | 0.002358827 | 0.001000909 | 0.0001034932 | 4.333786e-05 | 0.002437143 | 0.1021558 | 0.009469608 | 89.96362 | 91.09802
BCC184 | denarius | IMP CAES DOMIT AVG GERM PM TR P VIIII | IMP XXI COS XV CENS P PP | Rome | Domitian | Domitian | Magiovinium | <null> | Bucks CC Museum Service | 1995.53.146 | <null> |  | 0.002531711 | 0.7564217 | 7.850908 | 0.003578044 | 0.001107854 | 0.4324906 | 0.009160187 | 0.001031446 | 0.0006315712 | 0.0004512957 | 4.520493e-05 | 0.0006831545 | 0.00525099 | 93.69859 | 94.89275
BCC185 | denarius | IMP CAES DOMIT AVG GERM PM TR P XI | IMP XXI COS XV CEN[S P PP] | Rome | Domitian | Domitian | Magiovinium | <null> | Bucks CC Museum Service | 1995.53.149 | <null> |  | 0.002426731 | 0.4106605 | 5.444284 | 0.002174333 | 0.0009009729 | 0.5450111 | 0.01139254 | 0.0009886763 | 0.0001022284 | 3.093312e-05 | 4.333046e-05 | 0.000381947 | 0.009622824 | 93.86552 | 94.83081
BCC186 | denarius | IMP CAES DOMIT AVG GERM PM TR P XIII | IMP XXII COS XVI CENS P PP | Rome | Domitian | Domitian | Magiovinium | <null> | Bucks CC Museum Service | 1995.53.158 | <null> |  | 0.002374308 | 0.417527 | 7.71555 | 0.002340852 | 0.0007314563 | 0.6587125 | 0.001094887 | 0.0009673184 | 0.00010002 | 5.925932e-05 | 4.239441e-05 | 0.03028569 | 0.01557919 | 91.15463 | 92.24645
BCC187 | denarius | IMP CAES DOMIT AVG GERM PM TR P XIIII | IMP XXII COS XVII CENS P PP | Rome | Domitian | Domitian | Magiovinium | <null> | Bucks CC Museum Service | 1995.53.159 | <null> |  | 0.002725949 | 0.1608071 | 5.898596 | 0.009522714 | 0.0007933395 | 0.6106816 | 0.001257042 | 0.001110581 | 0.0002343844 | 7.131018e-05 | 4.867314e-05 | 0.0001250603 | 0.05173861 | 93.26229 | 94.08551
BCC188 | denarius | IMP CAES DOMIT AVG GERM PM TR P XIIII | IMP XXII COS XVII CENS P PP | Rome | Domitian | Domitian | Magiovinium | <null> | Bucks CC Museum Service | 1995.53.160 | <null> |  | 0.002858547 | 0.317177 | 6.941414 | 0.01978998 | 0.001517739 | 0.5230226 | 0.001318188 | 0.001164603 | 0.0007197125 | 0.0006090648 | 5.104073e-05 | 0.0004525531 | 0.02719432 | 92.16271 | 93.0301
BCC189 | denarius | IMP CAES DOMIT AVG GERM PM TR P XIIII | IMP XXII COS XVII CENS P PP | Rome | Domitian | Domitian | Magiovinium | <null> | Bucks CC Museum Service | 1995.53.161 | <null> |  | 0.002368395 | 0.1758064 | 10.06367 | 0.003874882 | 0.0008918902 | 0.566392 | 0.00109216 | 0.003207217 | 0.0009077549 | 4.36149e-05 | 4.228884e-05 | 0.0001086565 | 0.01619065 | 89.16541 | 89.9238
BCC19 | denarius | IMP CAES DOMITIANVS AVG PM | COS VII DES VIII PP, Thunderbolt on throne. | Rome | Domitian | Domitian | Magiovinium | <null> | Bucks CC Museum Service | 1968.3.52 | <null> |  | 0.002572379 | 0.5438033 | 21.14513 | 0.00737987 | 0.002666833 | 0.9275072 | 0.005129354 | 0.001048015 | 0.0003462048 | 6.50901e-05 | 4.593107e-05 | 0.0001180149 | 0.0004568682 | 76.86295 | 78.33472
BCC190 | denarius | IMP CAES DOMIT AVG GERM PM TR P XV | IMP XXII COS XVII CENS P PP | Rome | Domitian | Domitian | Magiovinium | <null> | Bucks CC Museum Service | 1995.53.163 | <null> |  | 0.002952846 | 0.448276 | 13.1237 | 0.003849096 | 0.001955286 | 0.5228664 | 0.001361673 | 0.001203021 | 0.0007449282 | 0.0004799865 | 0.0002056633 | 0.0004611819 | 0.0147422 | 85.87721 | 86.86309
BCC191 | denarius | IMP CAES VESP AVG PM COS IIII CEN | SALVS AVG | Rome | Vespasian | Vespasian | Prestwood | <null> | Bucks CC Museum Service | 2000.86.6 | <null> |  | 0.005742223 | 0.6282693 | 19.54313 | 0.004958406 | 0.001481603 | 0.2558779 | 0.01038728 | 0.001234308 | 0.001444158 | 3.179194e-05 | 5.40957e-05 | 0.000138993 | 0.0005380804 | 79.54671 | 80.43139
BCC192 | denarius | CAESAR AVG F DOMITIANVS COS VI | PRINCEPS IVVENTVS, Vesta std. | Rome | Vespasian | Domitian | Prestwood | <null> | Bucks CC Museum Service | 2000.86.10 | <null> |  | 0.002642483 | 0.6893694 | 21.40095 | 0.006922839 | 0.001211167 | 0.5117513 | 0.009931561 | 0.001076576 | 0.0006416089 | 3.481696e-05 | 4.718281e-05 | 0.0002653827 | 0.0004693191 | 77.37468 | 78.57627
BCC2 | denarius | IMP SER GALBA CAESAR AVG | DIVA AVGVSTA | Rome | Galba | Galba | Magiovinium | <null> | Bucks CC Museum Service | 1968.3.4 | <null> | After adoption of praenomen imperator, Phase II | 0.002570853 | 0.6836819 | 7.681958 | 0.003834762 | 0.001502776 | 1.610079 | 0.008065424 | 0.02294769 | 0.00937804 | 2.784635e-05 | 4.590382e-05 | 0.0001179448 | 0.01958135 | 91.54709 | 93.86043
BCC20 | denarius | IMP CAES DIVI VESP F DOMITIAN AVG PM | TRP COS VII DES VIII, Dolphin. | Rome | Domitian | Domitian | Magiovinium | <null> | Bucks CC Museum Service | 1968.3.53 | <null> | Apparently un-cleaned Could this be RIC25 or 26? | 0.002585407 | 0.7484382 | 9.510154 | 0.007570974 | 0.0008430062 | 0.733025 | 0.0138537 | 0.001053322 | 0.0001089128 | 3.289963e-05 | 4.616369e-05 | 0.0001186125 | 0.02549838 | 85.31137 | 86.81833
BCC21 | denarius | IMP CAES DOMIT AVG GERM TRP VI | IMP XIIII COS XIII CENS PPP | Rome | Domitian | Domitian | Magiovinium | <null> | Bucks CC Museum Service | 1968.3.54 | <null> |  | 0.003019066 | 0.5386656 | 9.709529 | 0.005672507 | 0.001669727 | 0.4632606 | 0.00139221 | 0.00123 | 0.001399859 | 8.580776e-05 | 5.390687e-05 | 0.0001385078 | 0.00513546 | 90.45336 | 91.46042
BCC22 | denarius | IMP CAES DOMIT AVG GERM PM TRP VII | IMP XIIII COS XIIII CENS PP | Rome | Domitian | Domitian | Magiovinium | <null> | Bucks CC Museum Service | 1968.3.55 | <null> |  | 0.002507104 | 0.7033709 | 8.902875 | 0.006122425 | 0.001491824 | 0.5935887 | 0.008873287 | 0.001021421 | 0.0001056142 | 8.127487e-05 | 4.476554e-05 | 0.0001150202 | 0.00159164 | 90.02331 | 91.32186
BCC23 | denarius | IMP CAES DOMIT AVG GERM PM TRP VIIII | IMP XXI COS XV CENS PPP | Rome | Domitian | Domitian | Magiovinium | <null> | Bucks CC Museum Service | 1968.3.58 | <null> |  | 0.003294727 | 0.3346425 | 8.281214 | 0.001504597 | 0.0008089158 | 0.445207 | 0.006672904 | 0.001342307 | 0.0001387936 | 1.129271e-05 | 0.001466245 | 0.09684315 | 0.03180761 | 90.79505 | 91.6067
BCC24 | denarius | IMP CAES DOMIT AVG GERM PM TRP X | IMP XXI COS XV CENS PPP | Rome | Domitian | Domitian | Magiovinium | <null> | Bucks CC Museum Service | 1968.3.59 | <null> |  | 0.006322354 | 0.5197257 | 5.570857 | 0.004210557 | 0.001776919 | 0.6179697 | 0.018873 | 0.001123982 | 0.0001162189 | 0.0002855044 | 4.926045e-05 | 0.0003859975 | 0.05276001 | 93.10061 | 94.29107
BCC25 | denarius | IMP CAES DOMIT AVG PM TRP X | IMP XXI COS XV CENS PPP | Rome | Domitian | Domitian | Magiovinium | <null> | Bucks CC Museum Service | 1968.3.60 | <null> |  | 0.002899872 | 0.4941381 | 6.149729 | 0.0024198 | 0.001858706 | 0.8082157 | 0.002847034 | 0.001181439 | 0.0005007672 | 0.0003946557 | 5.177861e-05 | 0.0004783349 | 0.02538128 | 92.5099 | 93.83764
BCC26 | denarius | IMP CAES DOMIT AVG GERM PM TRP X | IMP XXI COS XV CENS PPP | Rome | Domitian | Domitian | Magiovinium | <null> | Bucks CC Museum Service | 1968.3.61 | <null> |  | 0.002679863 | 0.3908409 | 7.134351 | 0.002586529 | 0.0009837835 | 0.5122207 | 0.01040737 | 0.001091805 | 0.000385061 | 0.0001157044 | 4.785025e-05 | 0.000122946 | 0.01895458 | 91.92521 | 92.84723
BCC27 | denarius | IMP CAES DOMIT AVG GERM PM TRP X | IMP XXI COS XV CENS PPP | Rome | Domitian | Domitian | Magiovinium | <null> | Bucks CC Museum Service | 1968.3.62 | <null> |  | 0.002531002 | 0.4491739 | 8.781517 | 0.00253849 | 0.001706939 | 0.5100444 | 0.002317438 | 0.001031157 | 0.0001066209 | 3.790587e-05 | 4.519226e-05 | 0.0001161165 | 0.006709777 | 90.24212 | 91.20805
BCC28 | denarius | IMP CAES DOMIT AVG GERM PM TRP XIII | IMP XXII COS XVI CENS PPP | Rome | Domitian | Domitian | Magiovinium | <null> | Bucks CC Museum Service | 1968.3.63 | <null> |  | 0.002336672 | 0.5181354 | 9.150699 | 0.008967205 | 0.00101357 | 0.4387672 | 0.001077531 | 0.00659903 | 0.03725001 | 0.0006539874 | 4.172241e-05 | 0.0002696889 | 0.007627359 | 89.82656 | 90.79109
BCC29 | denarius | IMP CAES DOMIT AVG GERM PM TRP XIII | IMP XXII COS XVI CENS PPP | Rome | Domitian | Domitian | Magiovinium | <null> | Bucks CC Museum Service | 1968.3.64 | <null> |  | 0.002759532 | 0.4821538 | 2.488233 | 0.002785232 | 0.0004624166 | 0.4390374 | 0.003067998 | 0.001124263 | 0.0001162479 | 0.0001000892 | 4.927277e-05 | 0.000126601 | 0.006132398 | 96.57385 | 97.50118
BCC3 | denarius | A VITELLIVS GERM IMP AVG TRP | CONCORDIA PR | Rome | Vitellius | Vitellius | Magiovinium | <null> | Bucks CC Museum Service | 1968.3.5 | <null> | Phase IV | 0.00285322 | 0.7148872 | 17.25562 | 0.00822946 | 0.002047096 | 0.585791 | 0.00583824 | 0.001162432 | 0.0001201946 | 6.605329e-05 | 5.094561e-05 | 0.0001308992 | 0.0005067469 | 83.21092 | 84.5121
BCC30 | denarius | IMP CAES DOMIT AVG GERM PM TRP XV | IMP XXII COS XVII CENS PPP | Rome | Domitian | Domitian | Magiovinium | <null> | Bucks CC Museum Service | 1968.3.65 | <null> | thin | 0.00380357 | 0.1335727 | 3.770738 | 0.003968589 | 0.0002181899 | 0.3030053 | 0.001753975 | 0.001549615 | 0.0001602291 | 7.100263e-05 | 6.791457e-05 | 0.0001744991 | 0.11581 | 95.66511 | 96.21749
BCC31 | denarius | IMP NERVA CAES AVG PM TRP COS II PP | CONCORDIA EXERCITVVM, Clasping hands. | Rome | Nerva | Nerva | Magiovinium | <null> | Bucks CC Museum Service | 1968.3.66 | <null> |  | 0.002381434 | 0.4134527 | 11.07485 | 0.00283134 | 0.002054463 | 0.5253293 | 0.002399675 | 0.0009702217 | 0.0001003202 | 3.980519e-05 | 4.252165e-05 | 0.0001092547 | 0.02555321 | 87.94988 | 88.91422
BCC32 | denarius | IMP NERVA CAES AVG PM TRP COS II PP | FORTVNA AVGVST | Rome | Nerva | Nerva | Magiovinium | <null> | Bucks CC Museum Service | 1968.3.67 | <null> |  | 0.00276375 | 0.6363867 | 7.619913 | 0.007629182 | 0.001650908 | 0.5373798 | 0.002879783 | 0.006658006 | 0.0007815979 | 4.353005e-05 | 4.934809e-05 | 0.0002507392 | 0.01029355 | 91.17332 | 92.35738
BCC33 | denarius | IMP NERVA CAES AVG (PM TRP) II (COS) III PI | SALVS PVBLICA | Rome | Nerva | Nerva | Magiovinium | <null> | Bucks CC Museum Service | 1968.3.71 | <null> | RIC records this type as aureus only. | 0.002643228 | 0.2901075 | 10.13783 | 0.004054136 | 0.001587035 | 0.4625022 | 0.002830291 | 0.03431583 | 0.0005207536 | 7.452951e-05 | 4.719612e-05 | 0.0002751152 | 0.03076334 | 90.5366 | 91.31997
BCC34 | denarius | IMP NERVA CAES AVG PM TR POT II | COS III PATER PATRIAE, Priestly emblems. | Rome | Nerva | Nerva | Magiovinium | <null> | Bucks CC Museum Service | 1968.3.72 | <null> |  | 0.002754391 | 0.4023919 | 11.53503 | 0.003201052 | 0.001202494 | 0.5207068 | 0.002919988 | 0.001122168 | 0.0001160314 | 4.256576e-05 | 4.918099e-05 | 0.0001263652 | 0.02572008 | 86.69104 | 87.63986
BCC35 | denarius | IMP NERVA CAES AVG PM TR POT (II) | COS III PATER PATRIAE, Priestly emblems. | Rome | Nerva | Nerva | Magiovinium | <null> | Bucks CC Museum Service | 1968.3.73 | <null> |  | 0.002611718 | 0.2810766 | 2.796674 | 0.005776682 | 0.0007789971 | 0.5414873 | 0.001204365 | 0.001064042 | 0.0001100211 | 7.47866e-05 | 4.663347e-05 | 0.0001198196 | 0.07337223 | 96.2956 | 97.19154
BCC36 | denarius | IMP NERVA CAES AVG GERM PM TRP II | IMP II COS IIIII P P, Fortuna. | Rome | Nerva | Nerva | Magiovinium | <null> | Bucks CC Museum Service | 1968.3.74 | <null> |  | 0.004144441 | 0.6048545 | 8.044586 | 0.004846376 | 0.00129086 | 0.4239785 | 0.001911164 | 0.001688489 | 0.0001745886 | 7.887844e-05 | 7.400099e-05 | 0.0001901374 | 0.007952339 | 90.90423 | 91.94102
BCC37 | denarius | IMP NERVA CAES AVG GERM (PM TRP II) | IMP II COS IIII PP, Libertas. | Rome | Nerva | Nerva | Magiovinium | <null> | Bucks CC Museum Service | 1968.3.75 | <null> |  | 0.002987683 | 0.567541 | 10.10136 | 0.00505378 | 0.001660761 | 0.4529245 | 0.007079359 | 0.001217214 | 0.000125859 | 0.0001400886 | 5.334651e-05 | 0.000137068 | 0.008164479 | 88.85155 | 89.88018
BCC4 | denarius | A VITELLIVS GERM IMP AVG TRP | LIBERTAS RESTITVTA | Rome | Vitellius | Vitellius | Magiovinium | <null> | Bucks CC Museum Service | 1968.3.6 | <null> | Phase IV | 0.006365039 | 0.5499522 | 16.39089 | 0.003399296 | 0.002143924 | 0.3518871 | 0.01128842 | 0.008846828 | 0.0009403756 | 3.453184e-05 | 3.58019e-05 | 9.198907e-05 | 0.00723299 | 82.66689 | 83.57597
BCC5 | denarius | IMP CASESAR VESPASIANVS AVG | COS ITER FORT RED | Rome | Vespasian | Vespasian | Magiovinium | <null> | Bucks CC Museum Service | 1968.3.9 | <null> |  | 0.005424707 | 0.6906127 | 15.47591 | 0.006093661 | 0.001309766 | 0.3817432 | 0.007263418 | 0.001004311 | 0.000103845 | 9.669165e-05 | 4.401567e-05 | 0.0001130934 | 0.000437816 | 83.42984 | 84.50264
BCC6 | denarius | IMP CAES VESP VES PM | AVGVR PON MAX | Rome | Vespasian | Vespasian | Magiovinium | <null> | Bucks CC Museum Service | 1968.3.15 | <null> |  | 0.002731206 | 0.6379463 | 19.36755 | 0.005151437 | 0.002314061 | 0.3067882 | 0.008228764 | 0.001112722 | 0.006011702 | 5.80278e-05 | 4.876699e-05 | 0.0001253014 | 0.0004850766 | 79.66145 | 80.60667
BCC7 | denarius | IMP CAES VESP AVG PM | TRI POT II COS III P P | Rome | Vespasian | Vespasian | Magiovinium | <null> | Bucks CC Museum Service | 1968.3.16 | <null> |  | 0.002293186 | 0.6069054 | 20.19296 | 0.002238575 | 0.001631078 | 0.4352355 | 0.006839213 | 0.0009342684 | 0.003422222 | 4.118181e-05 | 4.094594e-05 | 0.0001052061 | 0.000407282 | 78.74695 | 79.7895
BCC8 | denarius | IMP CAES VESP AVG PM | TRI POT II COS III P P | Rome | Vespasian | Vespasian | Magiovinium | <null> | Bucks CC Museum Service | 1968.3.17 | <null> | thin | 0.002898372 | 0.382855 | 17.4654 | 0.005732755 | 0.002373799 | 0.5778923 | 0.01205662 | 0.001180828 | 0.00198415 | 5.317348e-05 | 5.175183e-05 | 0.0001329707 | 0.05476024 | 81.49263 | 82.50814
BCC9 | denarius | CAESAR VESPASIANVS AVG | IMP XIX , Sow. | Rome | Vespasian | Vespasian | Magiovinium | <null> | Bucks CC Museum Service | 1968.3.31 | <null> | thin | 0.003330079 | 0.6688648 | 14.3611 | 0.01530181 | 0.00149769 | 0.4878064 | 0.005169251 | 0.01015954 | 0.001140205 | 5.766819e-05 | 5.946017e-05 | 0.0001527764 | 0.0005914398 | 86.25164 | 87.40891
BM001 | denarius | BON EVENT Female bust | ROMA RENASCES | Spanish | Civil War | Civil War |  | <null> | British Museum | 11 | <null> |  | 0.01202152 | 0.01275494 | 0.00509062 | 0.01270808 | 0.001296777 | 0.292727 | 0.004454293 | 0.003213454 | 0.001310735 | 0.0004089866 | 0.0005362553 | 0.0002863474 | 0.1860434 | 99.46715 | 99.95867 | 18.20041 | 15.64515 | 38.36698 | 0.8596142 | 2.108082
BM002 | denarius | ROMA RESTITVTA helmeted bust of Roma r. | IVPPITER LIBERATOR | Gaul | Civil War | Civil War |  | <null> | British Museum | 20 | <null> | 'Gaul'. AM20. | 0.01072383 | 0.3979085 | 4.296187 | 0.004405609 | 0.0001719293 | 0.3542015 | 0.0006806441 | 0.04251541 | 0.142242 | 2.865488e-05 | 8.596464e-05 | 0.0001719293 | 0.06479108 | 94.68589 | 95.50279 | 18.40844 | 15.65718 | 38.58645 | 0.8505363 | 2.096179
BM003 | denarius | SALVS GENERIS HVMANI Victory stg. l. | SPQR in wreath | Gaul | Civil War | Civil War |  | <null> | British Museum | 32 | <null> | AM77. | 0.01344649 | 0.4807124 | 4.681185 | 0.01042824 | 0.000300961 | 0.3364965 | 0.004681615 | 0.05901025 | 0.06536244 | 0.0001663806 | 0.0001672005 | 0.000300961 | 0.07668885 | 94.27105 | 95.16495
BM004 | denarius | SALVS GENERIS HVMANI Victory stg. l. | SPQR in wreath | Gaul | Civil War | Civil War |  | <null> | British Museum |  | <null> | AM78. | 0.007231206 | 0.3656651 | 3.329855 | 0.001890855 | 0.0003517884 | 0.4205175 | 0.005472264 | 0.06077525 | 0.0220483 | 0.0001466111 | 0.000195438 | 0.0003517884 | 0.05963013 | 95.72587 | 96.57168 | 18.45245 | 15.66422 | 38.60683 | 0.8489252 | 2.092306
BM005 | denarius | SALVS GENERIS HVMANI Victory stg. l. | SPQR in wreath | Gaul | Civil War | Civil War |  | <null> | British Museum |  | <null> | AM78. | 0.003157837 | 0.4663209 | 2.299211 | 0.003935299 | 0.0001536245 | 0.2742383 | 0.002389714 | 0.01331746 | 0.01196253 | 0.0001836885 | 8.534693e-05 | 0.0001536245 | 0.02432775 | 96.90056 | 97.66545 | 18.44638 | 15.66374 | 38.60102 | 0.8491432 | 2.092651
BM006 | denarius | MARS VLTOR | SIGNA P R | Gaul | Civil War | Civil War |  | <null> | British Museum |  | <null> | AM60. | 0.003932705 | 0.3181576 | 2.586977 | 0.003949288 | 0.0001913208 | 0.4220462 | 0.002976101 | 0.02012219 | 0.008375647 | 8.56507e-05 | 0.0001062893 | 0.0001913208 | 0.05633682 | 96.57655 | 97.37309 | 18.46257 | 15.66114 | 38.59277 | 0.848301 | 2.090418
BM007 | denarius | DIVVS AVGVSTVS | SENATVS P Q ROMANVS | Gaul or Spain | Civil War | Civil War |  | <null> | British Museum |  | <null> | AM A26. | 0.003778113 | 0.4000718 | 5.552866 | 0.01624922 | 0.0004173084 | 0.3698461 | 0.002859112 | 0.05282562 | 0.01122244 | 0.001514566 | 0.0003817604 | 0.0001838001 | 0.05430212 | 93.53348 | 94.3577
BM008 | denarius | FIDES EXERCITVVM | CONCORDIA PRAETORIANORVM | ? | Civil War | Civil War |  | <null> | British Museum |  | <null> | Plated AM3. | 0.09028894 | 0.01493571 | 99.5 | 0.03959845 | 0.01560715 | 0.1696539 | 0.0795414 | 0.03724436 | 0.03541584 | 0.002008617 | 0.0003893992 | 0.0007009186 | 0.004672791 | 0.009942559 | 0.1992049
BM009 | denarius | FIDES EXERCITVVM | FIDES PRAETORIANORVM | Gaul | Civil War | Civil War |  | <null> | British Museum |  | <null> | AM7. | 0.005211282 | 0.4050411 | 5.504546 | 0.01146184 | 0.0006208691 | 0.3933103 | 0.003943673 | 0.05675013 | 0.01316877 | 0.0009663357 | 0.0001408455 | 0.0002535218 | 0.05336472 | 93.55122 | 94.40294 | 18.43833 | 15.66047 | 38.58737 | 0.8493393 | 2.092798
BM010 | denarius | VESTA P R QVIRITIVM | I O MAX CAPITOLINVS | ? | Civil War | Civil War |  | <null> | British Museum | 1939 1-9-12 | <null> | Plated. AM13. | 0.01664285 | 0.003158226 | 99.7 | 0.02274551 | 0.0133797 | 0.1394307 | 0.04026418 | 0.002809402 | 0.01373618 | 0.001619237 | 0.0001390793 | 0.000531289 | 0.001668952 | 0.04387465 | 0.1881326
BM011 | denarius | I O M CAPITOLINVS | VESTA P R QVIRITIVM | Gaul | Civil War | Civil War |  | <null> | British Museum |  | <null> |  | 0.00429067 | 0.09128896 | 0.2929122 | 0.0044373 | 0.0002087353 | 0.4502906 | 0.003246994 | 0.002342474 | 0.0005347003 | 0.0003793259 | 0.002198807 | 0.0429802 | 0.04919729 | 99.05569 | 99.64647 | 18.17343 | 15.61702 | 38.39685 | 0.8593172 | 2.112868
BM012 | denarius | SER GALBA CAESAR AVG | DIVA AVGVSTA | Rome | Galba | Galba |  | <null> | British Museum |  | <null> | Before adoption of praenomen imperator. Our only specimen of a supposedly early Rome issue. LIs place this with the 'low' silver group, so not Spanish, could be Gallic, but trace elements put it clearly with the other Rome issues of Galba. | 0.007857861 | 0.5721168 | 9.766252 | 0.007993652 | 0.0007965915 | 1.173108 | 0.005942555 | 0.002254202 | 0.0009083134 | 3.36448e-05 | 0.0002180345 | 0.0002018688 | 0.01563153 | 88.44668 | 90.20754 | 18.43409 | 15.64708 | 38.48305 | 0.8488116 | 2.087636
BM013 | denarius | IMPERATOR. GALBA | CONCORDIA PROVINCIARVM | Spanish | Galba | Galba |  | <null> | British Museum |  | <null> |  | 0.008369032 | 0.2425647 | 0.6339392 | 0.007149963 | 0.00014919786 | 0.4766084 | 0.00231256683 | 0.01120826 | 0.00017406417 | 2.486631e-05 | 7.459893e-05 | 0.00014919786 | 0.1392518 | 98.47802 | 99.33645 | 18.24792 | 15.63541 | 38.41178 | 0.8568079 | 2.104976
BM014 | denarius | GALBA IMP | HISPANIA, bust r. | Spanish | Galba | Galba |  | <null> | British Museum |  | <null> | Horseman issue. 'Tarraco' AR50. | 0.009210418 | 0.3817568 | 1.254147 | 0.01601006 | 0.0002233701 | 0.3257421 | 0.003462237 | 0.02457372 | 0.001845994 | 0.007180907 | 0.0001116851 | 0.0002233701 | 0.1758205 | 97.79969 | 98.68301 | 18.31061 | 15.64967 | 38.5251 | 0.8546656 | 2.104019
BM015 | denarius | SER GALBA IMP | HISPANIA, bust r. | Gaul | Galba | Galba |  | <null> | British Museum |  | <null> | Horseman issue. 'Tarraco' AR50. | 0.0060257941 | 0.4233352 | 4.33324 | 0.01565134 | 0.002013045 | 0.454397 | 0.0045600604 | 0.06766046 | 0.02902902 | 0.0002604466 | 0.002507035 | 0.00029314674 | 0.04482164 | 94.61621 | 95.53876 | 18.44601 | 15.65878 | 38.5817 | 0.8489104 | 2.091663
BM016 | denarius | GALBA IMP | TRES GALLIA | Gaul | Galba | Galba |  | <null> | British Museum |  | <null> | Horseman issue. 'Tarraco' AR50. | 0.003850788 | 0.4041916 | 3.106233 | 0.009461729 | 0.0001873356 | 0.3990529 | 0.00291411 | 0.02053255 | 0.01230208 | 9.162584e-05 | 0.0001040754 | 0.0001873356 | 0.06114236 | 95.97975 | 96.84413 | 18.42728 | 15.65715 | 38.54116 | 0.849684 | 2.091591
BM017 | denarius | IMP GALBA | DIVA AVGVSTA | Spanish | Galba | Galba |  | <null> | British Museum |  | <null> | 'Tarraco' AR66. | 0.005162942 | 0.3066809 | 1.091554 | 0.004778117 | 0.0002511702 | 0.8756646 | 0.003893138 | 0.2183198 | 0.0002930319 | 4.186169e-05 | 0.0001255851 | 0.0002511702 | 0.05843365 | 97.43455 | 98.67533 | 18.29581 | 15.66613 | 38.50363 | 0.8562779 | 2.104563
BM018 | denarius | IMP GALBA | SPQR on shield | Spanish | Galba | Galba |  | <null> | British Museum | 1935 8-4-1 | <null> | AR83. Not in RIC? | 0.004829518 | 0.2981467 | 0.965747 | 0.01087694 | 0.0002349495 | 1.012638 | 0.003641718 | 0.002623603 | 0.0002741078 | 3.915825e-05 | 0.0001174748 | 0.0002349495 | 0.02020667 | 97.68039 | 99.01138 | 18.73915 | 15.69491 | 38.8087 | 0.837518 | 2.070955
BM019 | denarius | IMP GALBA | SPQR on shield | Spanish | Galba | Galba |  | <null> | British Museum |  | <null> | AR84. | 0.00613933 | 0.2577818 | 1.251115 | 0.006918068 | 9.321295e-05 | 0.4142231 | 0.001444801 | 0.006417701 | 0.002070426 | 5.1597e-05 | 0.0001029374 | 0.0002441881 | 0.05058645 | 98.00281 | 98.7254 | 18.3498 | 15.64572 | 38.53525 | 0.8526503 | 2.100062
BM020 | denarius | GALBA IMPERATOR | [LIBERTAS]RESTITVTA | Spanish | Galba | Galba |  | <null> | British Museum | BMC 197 | <null> | 'Tarraco' or 'Uncertain' (so BMCRE) AR89. | 0.008259025 | 0.720487 | 2.098412 | 0.00432954 | 0.0001610634 | 0.0959949 | 0.00250543 | 0.01737708 | 0.002129341 | 7.138492e-05 | 0.001683466 | 0.04378851 | 0.02977801 | 96.97502 | 97.82128 | 18.54308 | 15.67715 | 38.73956 | 0.8454174 | 2.089242
BM021 | denarius | GALBA IMPERATOR | VIRTVS | Spanish | Galba | Galba |  | <null> | British Museum | BMC 200 | <null> | 'Tarraco' AR92. | 0.01315595 | 0.4584853 | 4.723928 | 0.003936509 | 0.000179964 | 0.2671678 | 0.00279944 | 0.004946633 | 0.005100256 | 0.0001500963 | 9.998e-05 | 0.000179964 | 0.07267922 | 94.44719 | 95.24552 | 18.434 | 15.647 | 38.483 | 0.849 | 2.088
BM022 | denarius | GALBA IMPERATOR | CONCORDIA PROVINCIARVM | Gaul | Galba | Galba |  | <null> | British Museum |  | <null> | Broken, burnt? AR96. Mostly tin, antimony and silver, plus a bit of zinc. Forgery? | 0.1191413 | 0.0005847181 | 0.07063984 | 0.02940999 | 0.05924688 | 0.7854794 | 16.46771 | 65.17661 | 3.020199 | 0.0001232438 | 8.770772e-05 | 0.004696842 | 0.04812786 | 14.21794 | 15.05213
BM023 | denarius | SER GALBA IMPERATOR | VICTORIA P R | Gaul | Galba | Galba |  | <null> | British Museum |  | <null> | 'Narbo' LI make this Spanish. AR100 | 0.008880375 | 0.8973682 | 1.721919 | 0.02790037 | 0.0001884696 | 0.3040072 | 0.007395891 | 0.2490808 | 0.001624524 | 0.003998281 | 0.0002052881 | 0.0001884696 | 0.1168682 | 96.66038 | 97.97862 | 18.29804 | 15.64189 | 38.48109 | 0.8548757 | 2.10316
BM024 | denarius | SER GALBA IMPERATOR | VIRTVS | Gaul | Galba | Galba |  | <null> | British Museum | 1981 11-15-1 | <null> | 'Narbo' Very base | 0.07055 | 0.03170452 | 89.7803 | 0.04893203 | 0.01255114 | 0.1395657 | 0.06837568 | 0.01363521 | 0.0007661156 | 0.0001087622 | 6.308426e-05 | 0.0001261685 | 0.008008778 | 9.825308 | 10.00459
BM025 | denarius | SER GALBA IMP | VICTORIA Victory inscribing P R on shield resting on column. | Gaul | Galba | Galba |  | <null> | British Museum |  | <null> | 'Narbo' AR 107 | 0.003409908 | 0.4114608 | 3.355645 | 0.00297859 | 0.000441522 | 0.4176414 | 0.002571255 | 0.01286509 | 0.005407252 | 0.0002646089 | 0.001444423 | 0.03116505 | 0.05968454 | 95.69502 | 96.58381 | 18.43997 | 15.66029 | 38.58109 | 0.8492614 | 2.092301
BM026 | denarius | SER GALBA IMPERATOR | VIRTVS | Gaul | Galba | Galba |  | <null> | British Museum | BMC 236 | <null> | 'Narbo' Plated. AR 112 | 0.06031756 | 0.01183506 | 99.7 | 0.03497764 | 0.01576663 | 0.1262686 | 0.05986877 | 0.006239663 | 0.0006519051 | 0.001865879 | 0.001174924 | 0.001118587 | 0.01275474 | -0.03283999 | 0.1180184
BM027 | denarius | IMP GALBA CAESAR AVG P P | FORTVNA AVG | Lyon | Galba | Galba |  | <null> | British Museum | 1922 6-17-2 | <null> | AR 115 | 0.003429272 | 0.3753506 | 4.121904 | 0.007421131 | 0.0007060207 | 0.3540427 | 0.002585857 | 0.04491716 | 0.01027373 | 0.0007016922 | 0.0005574901 | 0.0006630569 | 0.05977645 | 95.01767 | 95.80684 | 18.45975 | 15.66449 | 38.61334 | 0.8485478 | 2.091773
BM028 | denarius | A VITELLIVS IMP GERMAN | VICTORIA AVGVSTI | Spanish | Vitellius | Vitellius |  | <null> | British Museum |  | <null> |  | 0.004666298 | 0.3936679 | 1.672384 | 0.007001212 | 0.0002270091 | 0.4482484 | 0.003531252 | 0.01076101 | 0.0006484389 | 0.0001030187 | 0.006287364 | 0.1555029 | 0.09128473 | 97.20569 | 98.13889 | 18.23867 | 15.63463 | 38.41972 | 0.8572261 | 2.106453
BM029 | denarius | A VITELLIVS IMP GERMAN | FIDES EXERCITVVM | Lyon | Vitellius | Vitellius |  | <null> | British Museum |  | <null> |  | 0.006018243 | 0.4489959 | 3.694801 | 0.01028971 | 0.0001673335 | 0.3821742 | 0.007760801 | 0.07759732 | 0.01374215 | 0.0001665256 | 8.366673e-05 | 0.0004298021 | 0.05518728 | 95.30259 | 96.18894 | 18.44003 | 15.65817 | 38.57689 | 0.849146 | 2.092105
BM030 | denarius | A VITELLIVS IMP GERMAN | VESTA P R QVIRITIVM | Lyon | Vitellius | Vitellius |  | <null> | British Museum |  | <null> |  | 0.004309296 | 0.4310938 | 4.557478 | 0.006102598 | 0.0005284806 | 0.3638458 | 0.003249442 | 0.07843162 | 0.01570238 | 0.0004626989 | 0.0001048207 | 0.0002096414 | 0.05330849 | 94.48517 | 95.33342 | 18.43136 | 15.65535 | 38.55553 | 0.8493857 | 2.09191
BM031 | denarius | IMP CAESAR VESPASIANVS | CONSENSVS EXERCIT. Two soldiers facing each other. | UG3 | Vespasian | Vespasian |  | <null> | British Museum |  | <null> | Uncertain early and military issue. Group 3. | 0.003042041 | 0.4921786 | 3.28894 | 4.933039e-05 | 0.0003932389 | 0.4519601 | 0.002293863 | 0.05735988 | 0.002403758 | 7.759053e-05 | 7.399559e-05 | 0.0004505732 | 0.03612602 | 95.66465 | 96.64492 | 18.52126 | 15.67436 | 38.73186 | 0.846267 | 2.091195
BM032 | denarius | IMP CAESAR VESPASIANVS | ROMA PERPETVA | UG3 | Vespasian | Vespasian |  | <null> | British Museum |  | <null> | Uncertain early and military issue. Group 3. | 0.006803516 | 0.5424327 | 3.047527 | 0.003341143 | 0.0002416631 | 0.4232642 | 0.001737986 | 0.01386608 | 0.004467145 | 4.342351e-05 | 0.0001216334 | 0.0005177929 | 0.06292717 | 95.89271 | 96.92133 | 18.56365 | 15.67442 | 38.79128 | 0.8443593 | 2.089593
BM033 | denarius | IMP CAES VESPAS AVG | CONCORDIA AVG, Ceres std. l. Φ | Ephesus | Vespasian | Vespasian |  | <null> | British Museum | R 0416 | <null> | Pierced | 0.01081627 | 0.5901172 | 14.11419 | 0.005821202 | 0.001776806 | 0.287637 | 0.01203652 | 0.002311148 | 0.001014512 | 7.011948e-05 | 0.0002185741 | 0.0002069684 | 0.05466352 | 84.91912 | 85.85154 | 18.60964 | 15.67675 | 38.77807 | 0.8423913 | 2.083734
BM034 | denarius | IMP CAESAR VESPAS AVG COS II TR P P P. | AVG in wreath, Φ | Ephesus | Vespasian | Vespasian |  | <null> | British Museum |  | <null> |  | 0.01182521 | 0.6050688 | 12.9624 | 0.006359165 | 0.0006367709 | 0.5685306 | 0.01957297 | 0.09731521 | 0.002193226 | 7.211984e-05 | 6.40028e-05 | 0.0002911582 | 0.04791127 | 85.67776 | 86.89927 | 18.55901 | 15.67627 | 38.73873 | 0.8446836 | 2.087224
BM035 | denarius | IMP CAESAR VESPAS AVG COS II TR P P P. | AVG in wreath, Φ | Ephesus | Vespasian | Vespasian |  | <null> | British Museum |  | <null> |  | 0.01745428 | 0.4977438 | 28.34036 | 0.006592153 | 0.003794331 | 0.3132089 | 0.01617563 | 0.01685321 | 0.002698675 | 3.880054e-05 | 0.0001164016 | 0.0002328032 | 0.03627084 | 70.74846 | 71.59568 | 18.55509 | 15.67284 | 38.72341 | 0.8446639 | 2.08694
BM036 | denarius | IMP CAESAR VESPAS AVG COS II TR P P P. | PACI ORB TERR AVG, draped female bust r. Φ beneath. | Ephesus | Vespasian | Vespasian |  | <null> | British Museum |  | <null> |  | 0.03728159 | 0.2789563 | 55.10027 | 0.004552156 | 0.009490377 | 0.2422239 | 0.03479672 | 0.0394464 | 0.002172703 | 0.0001299812 | 0.0001609386 | 0.0003218773 | 0.02015957 | 44.23003 | 44.77137 | 18.54745 | 15.67148 | 38.70496 | 0.8449623 | 2.086827
BM037 | denarius | IMP CAESAR VESPAS AVG COS III TR P P P. | AVG in wreath, EPE below. | Ephesus | Vespasian | Vespasian |  | <null> | British Museum |  | <null> |  | 0.02111665 | 0.5818591 | 17.85616 | 0.009646322 | 0.002419558 | 0.3792754 | 0.03006905 | 0.0619102 | 0.01141703 | 6.005574e-05 | 7.813746e-05 | 0.0001562749 | 0.05675291 | 80.98908 | 82.00697 | 18.56859 | 15.67294 | 38.74244 | 0.8440583 | 2.086475
BM038 | denarius | IMP CAESAR VESPAS AVG COS III TR P P P. | CONCORDIA AVG, Ceres std. l. EPE below. | Ephesus | Vespasian | Vespasian |  | <null> | British Museum |  | <null> |  | 0.01419511 | 0.6088749 | 10.60765 | 0.01615207 | 0.0004484067 | 0.5040608 | 0.01616007 | 0.2196415 | 0.00490341 | 0.0001074672 | 0.0002501756 | 0.0001677242 | 0.04297929 | 87.96441 | 89.12032 | 18.57995 | 15.67668 | 38.76097 | 0.8437534 | 2.086254
BM039 | denarius | IMP CAESAR VESPAS AVG COS III TR P P P. | PACI AVGVSTAE Victory r. EPE. | Ephesus | Vespasian | Vespasian |  | <null> | British Museum |  | <null> |  | 0.003807461 | 0.6669326 | 5.473788 | 0.00791003 | 0.0006052805 | 0.4084367 | 0.01961174 | 0.07363495 | 0.009177015 | 0.0001263578 | 0.0002119166 | 0.0001852278 | 0.0496596 | 93.28591 | 94.41094 | 18.45104 | 15.66099 | 38.60546 | 0.8487947 | 2.092401
BM040 | denarius | IMP CAESAR VESPAS AVG COS III TR P P P. | PACI ORB TERR AVG, EPE. | Ephesus | Vespasian | Vespasian |  | <null> | British Museum |  | <null> |  | 0.01425238 | 0.6334654 | 8.269556 | 0.01970655 | 0.0001747552 | 0.2950432 | 0.01499199 | 0.03066036 | 0.001341646 | 0.0001984278 | 8.737758e-05 | 0.0001747552 | 0.04896258 | 90.67138 | 91.64886 | 18.56116 | 15.67399 | 38.73843 | 0.8444494 | 2.087081
BM041 | denarius | IMP CAESAR VESPAS AVG COS IV TR P P P. | PACI ORB TERR AVG, star beneath. | Ephesus | Vespasian | Vespasian |  | <null> | British Museum |  | <null> | This type is COS V - not in RIC for COS IIII | 0.01012437 | 0.5195632 | 25.77869 | 0.01031194 | 0.003568839 | 0.3344559 | 0.01404386 | 0.0699488 | 0.01093225 | 2.818285e-05 | 8.454855e-05 | 0.0001690971 | 0.02668249 | 74.7 | 74.1021 | 18.55689 | 15.67324 | 38.73884 | 0.844616 | 2.08756
BM042 | denarius | T CAES IMP VESP CENS | COS V, cow walking r. | O mint | Vespasian | Titus |  | <null> | British Museum |  | <null> | Uncertain mint of Asia Minor (Ephesus?) | 0.01104802 | 0.5977211 | 18.16905 | 0.005492032 | 0.001353754 | 0.3863916 | 0.008406081 | 0.004338213 | 0.003531427 | 7.228721e-05 | 9.791228e-05 | 0.0001762421 | 0.0496414 | 80.76268 | 81.79643 | 18.5617 | 15.6738 | 38.73933 | 0.8444505 | 2.087217
BM043 | denarius | CAESAR AVG F DOMITIANVS | FIDES PVBL.clasped hands | O mint | Vespasian | Domitian |  | <null> | British Museum |  | <null> | Domitian | 0.008403235 | 0.5766963 | 18.12259 | 0.005284896 | 0.001784475 | 0.4080679 | 0.01287375 | 0.02029144 | 0.01194768 | 6.917437e-05 | 7.229489e-05 | 0.0001301308 | 0.04872087 | 80.78307 | 81.81655 | 18.5582 | 15.67258 | 38.73267 | 0.8445202 | 2.087115
BM044 | denarius | IMP CAESAR VESPASIANVS AVG | AVG in wreath | Antioch | Vespasian | Vespasian |  | <null> | British Museum |  | <null> |  | 0.00994261 | 0.7145896 | 7.72054 | 0.007294359 | 0.001308828 | 0.589493 | 0.0026242 | 0.01757486 | 0.0209269 | 0.0001112218 | 9.372144e-05 | 0.0001686986 | 0.04261736 | 90.87271 | 92.21941 | 18.47949 | 15.66372 | 38.62995 | 0.8476341 | 2.090526
BM045 | denarius | IMP CAESAR VESPASIANVS AVG | VICTORIA AVG | Antioch | Vespasian | Vespasian |  | <null> | British Museum |  | <null> |  | 0.003260281 | 0.446222 | 1.878286 | 0.001382449 | 0.0001586083 | 0.8687609 | 0.002458428 | 0.01662022 | 0.000185043 | 2.643471e-05 | 0.0005543243 | 0.01106098 | 0.01894409 | 96.75208 | 98.08601 | 18.58102 | 15.68957 | 38.75575 | 0.8443894 | 2.085837
BM046 | denarius | IMP CAES VESP AVG P M COS IIII | NEP RED | Antioch | Vespasian | Vespasian |  | <null> | British Museum |  | <null> |  | 0.02366066 | 0.5737919 | 19.10428 | 0.01066098 | 0.002041468 | 0.5476619 | 0.01449431 | 0.03577242 | 0.02100913 | 8.438722e-05 | 0.000115773125 | 0.000208391625 | 0.02702636 | 79.63919 | 80.78767 | 18.42698 | 15.65778 | 38.6045 | 0.8497186 | 2.095035
BM047 | denarius | T CAES IMP VESP PON TR POT | NEP RED | Antioch | Vespasian | Titus |  | <null> | British Museum |  | <null> | Titus | 0.01355905 | 0.3889481 | 24.36187 | 0.004647255 | 0.002224205 | 0.9330798 | 0.01397795 | 0.00132947 | 0.002882178 | 2.632614e-05 | 6.581535e-05 | 0.0001184676 | 0.03415887 | 74.24311 | 75.5993
BM048 | denarius | IMP CAES DOMITIANVS AVG PM | IVPPITER CONSERVATOR, eagle on thunderbolt. | Rome | Domitian | Domitian |  | <null> | British Museum |  | <null> |  | 0.01810417 | 0.6630028 | 0.7518492 | 0.006550758 | 0.0003556882 | 0.3492779 | 0.005532927 | 0.003991612 | 0.00043473 | 7.904182e-05 | 0.0005453886 | 0.0003556882 | 0.002371255 | 98.19755 | 99.2122
BM049 | denarius | IMP CAES DOMITIANVS AVG PM | T R POT COS VIIII P P | Rome | Domitian | Domitian |  | <null> | British Museum | 2001 2-1-1 | <null> | Broken | 0.005344339 | 0.662154 | 0.8207019 | 0.007953351 | 0.0002599949 | 0.252395 | 0.00402992 | 0.002903276 | 0.0003033273 | 0.0001918267 | 0.0001299974 | 0.0002599949 | 0.001733299 | 98.24164 | 99.15792
BM050 | denarius | IMP CAES DOMITIANVS AVG PM | TR POT II COS VIIII DES X P P | Rome | Domitian | Domitian |  | <null> | British Museum |  | <null> |  | 0.003179231 | 0.6384563 | 0.7834198 | 0.003025862 | 0.0001546653 | 0.3544127 | 0.002397312 | 0.001727096 | 0.0001804428 | 6.603935e-05 | 0.0002068273 | 0.0001546653 | 0.005079763 | 98.20754 | 99.20549
LW76 | denarius | IMP CAES DOMIT AVG GERM PM TR P VI | IMP XIIII COS XIII CENS P P P | Rome | Domitian | Domitian | Lawrence Weston | <null> | Bristol City Museum |  | <null> |  | 0.015 | 0.648 | 6.31 | 0.007 | 0 | 0.37 | 0.004 | 0.004 | 0.0013 | 0.00029 | 0.0005 | 0.0007 | 0.019 | 92.6 | 93.7 | 18.39944 | 15.65944 | 38.54397 | 0.8510779 | 2.094856
LW77 | denarius | IMP CAES DOMIT AVG GERM PM TR P VII | IMP XIIII COS XIIII CENS P P P | Rome | Domitian | Domitian | Lawrence Weston | <null> | Bristol City Museum |  | <null> |  | 0.006 | 0.198 | 12.84 | 0.013 | 0.002 | 0.4 | 0.004 | 0.004 | 0.0005 | 7e-05 | 0.0002 | 0.0002 | 0.039 | 86.5 | 87.1
LW78 | denarius | IMP CAES DOMIT AVG GERM PM TR P XII | IMP XXII COS XVI CENS P P P | Rome | Domitian | Domitian | Lawrence Weston | <null> | Bristol City Museum |  | <null> |  | 0.006 | 0.413 | 6.28 | 0.002 | 0 | 0.47 | 0.004 | 0.004 | 0.0005 | 7e-05 | 0.0002 | 0.0002 | 0.019 | 92.8 | 93.7
LW79 | denarius | IMP CAES DOMIT AVG GERM PM TR P XII | IMP XXII COS XVI CENS P P P | Rome | Domitian | Domitian | Lawrence Weston | <null> | Bristol City Museum |  | <null> |  | 0.007 | 0.45 | 7.06 | 0.008 | 0 | 0.48 | 0.004 | 0.005 | 0.0017 | 0.00015 | 0.0002 | 0.0003 | 0.023 | 92 | 92.9
LW8 | denarius | CAESAR AVG F DOMITIANVS | COS IIII, pegasus. | Rome | Vespasian | Domitian | Lawrence Weston | <null> | Bristol City Museum |  | <null> |  | 0.017 | 0.66 | 7.78 | 0.007 | 0.001 | 0.32 | 0.016 | 0.005 | 0.0006 | 8e-05 | 0.0005 | 0.0003 | 0.003 | 91.2 | 92.2
LW80 | denarius | IMP CAES DOMIT AVG GERM PM TR P XI | IMP XXI COS XVI CENS P P P | Rome | Domitian | Domitian | Lawrence Weston | <null> | Bristol City Museum |  | <null> |  | 0.007 | 0.515 | 7.09 | 0.009 | 0.001 | 0.49 | 0.004 | 0.005 | 0.0038 | 0.00015 | 0.0002 | 0.0003 | 0.053 | 91.8 | 92.9
LW81 | denarius | IMP CAES DOMIT AVG GERM PM TR P X | IMP XXI COS XV CENS P P P | Rome | Domitian | Domitian | Lawrence Weston | <null> | Bristol City Museum |  | <null> |  | 0.007 | 0.398 | 6.31 | 0.009 | 0.001 | 0.51 | 0.004 | 0.004 | 0.0022 | 0.00011 | 0.0002 | 0.0003 | 0.027 | 92.7 | 93.7
LW82 | denarius | IMP CAES DOMIT AVG GERM PM TR P VIIII | IMP XXI COS XIIII CENS P P P | Rome | Domitian | Domitian | Lawrence Weston | <null> | Bristol City Museum |  | <null> |  | 0.008 | 0.646 | 6.49 | 0.01 | 0.001 | 0.31 | 0.005 | 0.006 | 0.0007 | 0.00016 | 0.0005 | 0.0003 | 0.011 | 92.5 | 93.5
LW83 | denarius | IMP CAES DOMIT AVG GERM PM TR P VIII | IMP XIX COS XIIII CENS P P P | Rome | Domitian | Domitian | Lawrence Weston | <null> | Bristol City Museum |  | <null> |  | 0.017 | 0.735 | 7.6 | 0.008 | 0 | 0.53 | 0.009 | 0.005 | 0.0006 | 0.00012 | 0.0002 | 0.0006 | 0.017 | 91.1 | 92.4
LW84 | denarius | IMP NERVA CAES AVG P M TR P COS II PP | SALVS PVBLICA | Rome | Nerva | Nerva | Lawrence Weston | <null> | Bristol City Museum |  | <null> |  | 0.01049416 | 0.6013702 | 6.38769 | 0.006024816 | 0.000517318 | 0.5476141 | 0.003399518 | 0.004692813 | 0.0008868308 | 3.695129e-05 | 0.0001478051 | 0.0004064641 | 0.0496214 | 92.3871 | 93.5857
LW85 | denarius | IMP NERVA CAES AVG P M TR POT II | COS III PATER PATRIAE, sacrificial implements | Rome | Nerva | Nerva | Lawrence Weston | <null> | Bristol City Museum |  | <null> |  | 0.01253787 | 0.3538227 | 12.5009 | 0.009888875 | 0.001674701 | 0.4483591 | 0.001974224 | 0.002725288 | 0.000515015 | 5.793086e-05 | 8.583583e-05 | 0.0002360485 | 0.01997502 | 86.64725 | 87.4694
LW86 | denarius | IMP NERVA CAES AVG P M TR P COS III PP | CONCORDIA EXERCITVVM, clasped hands | Rome | Nerva | Nerva | Lawrence Weston | <null> | Bristol City Museum |  | <null> |  | 0.018 | 0.599 | 12.32 | 0.008 | 0.001 | 0.57 | 0.02 | 0.004 | 0.0014 | 8e-05 | 0.0002 | 0.0002 | 0.014 | 86.4 | 87.6 | 18.39086 | 15.65382 | 38.48925 | 0.8511672 | 2.09286
LW87 | denarius | IMP NERVA CAES AVG P M TR P COS III PP | FORTVNA AVGVST | Rome | Nerva | Nerva | Lawrence Weston | <null> | Bristol City Museum |  | <null> |  | 0.026 | 0.33 | 7.04 | 0.013 | 0.001 | 0.86 | 0.018 | 0.005 | 0.0029 | 0.0002 | 0.0004 | 0.0006 | 0.045 | 91.7 | 92.9
LW88 | denarius | IMP NERVA CAES AVG P M TR P COS III PP | FORTVNA AVGVST | Rome | Nerva | Nerva | Lawrence Weston | <null> | Bristol City Museum |  | <null> |  | 0.01626637 | 0.4744664 | 7.151659 | 0.006030885 | 0.0009109767 | 0.67247 | 0.01191588 | 0.02452736 | 0.0006551246 | 2.729686e-05 | 0.0001091874 | 0.0003002654 | 0.01242948 | 91.62823 | 92.7876
LW89 | denarius | IMP NERVA CAES AVG P M TR POT | COS III PATER PATRIAE, sacrificial implements | Rome | Nerva | Nerva | Lawrence Weston | <null> | Bristol City Museum |  | <null> |  | 0.01036629 | 0.4878665 | 11.54419 | 0.005753943 | 0.001184235 | 0.564868 | 0.003358093 | 0.004635628 | 0.0008760241 | 3.650101e-05 | 0.0003152046 | 0.05519336 | 0.002847078 | 87.31851 | 88.37409
LW9 | denarius | CAESAR VESPASIANVS AVG | IMP XIX, modius. | Rome | Vespasian | Vespasian | Lawrence Weston | <null> | Bristol City Museum |  | <null> |  | 0.008 | 0.394 | 25.85 | 0.017 | 0.002 | 0.66 | 0.005 | 0.006 | 0.0037 | 0.00019 | 0.0002 | 0.0003 | 0.013 | 73 | 74.1
LW90 | denarius | IMP NERVA CAES AVG P M TR P II COS III PP | LIBERTAS PVBLICA | Rome | Nerva | Nerva | Lawrence Weston | <null> | Bristol City Museum |  | <null> |  | 0.005289598 | 0.2551296 | 13.36141 | 0.0114474 | 0.002060646 | 0.5762248 | 0.001713532 | 0.05087127 | 0.0004470083 | 0.0001186768 | 7.450138e-05 | 0.0002048788 | 0.03817105 | 85.69684 | 86.56637
LW91 | denarius | IMP NERVA CAES AVG P M TR P II COS III PP | FORTVNA AVGVST | Rome | Nerva | Nerva | Lawrence Weston | <null> | Bristol City Museum |  | <null> |  | 0.019 | 0.398 | 7.08 | 0.012 | 0.001 | 0.51 | 0.005 | 0.005 | 0.0018 | 0.00016 | 0.0002 | 0.0003 | 0.021 | 92 | 92.9
LW92 | denarius | IMP NERVA CAES AVG P M TR P COS II PP | LIBERTAS PVBLICA | Rome | Nerva | Nerva | Lawrence Weston | <null> | Bristol City Museum |  | <null> |  | 0.014756 | 0.3116139 | 8.692583 | 0.01232912 | 0.0007274084 | 0.7241824 | 0.004780113 | 0.006598634 | 0.001246986 | 5.195775e-05 | 0.000207831 | 0.0005715352 | 0.04159214 | 90.18876 | 91.26615
LW93 | denarius | IMP NERVA CAES AVG P M TR P COS III PP | AEQVITAS AVGVST | Rome | Nerva | Nerva | Lawrence Weston | <null> | Bristol City Museum |  | <null> |  | 0.007469462 | 0.5607714 | 9.242555 | 0.007653379 | 0.001599558 | 0.5284622 | 0.00614528 | 0.003340217 | 0.0006312222 | 2.630092e-05 | 0.0001052037 | 0.0002893102 | 0.002051472 | 89.6389 | 90.73018
LW94 | denarius | IMP NERVA CAES AVG P M TR P COS III PP | FORTVNA P R | Rome | Nerva | Nerva | Lawrence Weston | <null> | Bristol City Museum |  | <null> |  | 0.015 | 0.292 | 7.3 | 0.009 | 0.001 | 0.56 | 0.005 | 0.005 | 0.0025 | 0.00017 | 0.0002 | 0.0003 | 0.043 | 91.8 | 92.7 | 18.34802 | 15.6584 | 38.50649 | 0.853409 | 2.098664
LW95 | denarius | IMP NERVA CAES AVG P M TR POT | COS III PATER PATRIAE, sacrificial implements | Rome | Nerva | Nerva | Lawrence Weston | <null> | Bristol City Museum |  | <null> |  | 0.01332871 | 0.5802964 | 10.16447 | 0.006939515 | 0.001369203 | 0.6152249 | 0.00431775 | 0.005960373 | 0.00112637 | 4.693207e-05 | 0.0001877283 | 0.0005162527 | 0.02176615 | 88.58444 | 89.80173
LW96 | denarius | IMP NERVA CAES AVG P M TR P COS III PP | FORTVNA AVGVST | Rome | Nerva | Nerva | Lawrence Weston | <null> | Bristol City Museum |  | <null> |  | 0.01058807 | 0.4861362 | 8.402989 | 0.009208329 | 0.0005219472 | 0.6162073259 | 0.01765462 | 0.004734807 | 0.0008947667 | 3.728194e-05 | 0.0001491278 | 0.0004101014 | 0.006961428 | 90.44351 | 91.55281
SHK31 | denarius | A VITELLIVS IMP GERMAN | VICTORIA AVGVSTI, Victory flying l. | Lyon | Vitellius | Vitellius | Shapwick | <null> | Taunton Castle Museum Castle Museum | 60 | <null> |  | 0.006591212 | 0.4948624 | 3.527304 | 0.03235662 | 0.0006680564 | 0.4683052 | 0.003082986 | 0.05354382 | 0.01129112 | 0.0005631492 | 0.0009511774 | 0.01736395 | 0.07088176 | 95.31223 | 96.34628 | 18.44661 | 15.65825 | 38.57624 | 0.8488127 | 2.091239
SHK32 | denarius | A VITELLIVS GERMANICVS IMP | No legend. Victory std. l.. | Rome | Vitellius | Vitellius | Shapwick | <null> | Taunton Castle Museum | 61 | <null> | Phase I | 0.01328429 | 0.5825773 | 20.73521 | 0.003933633 | 0.001286658 | 0.946301 | 0.003006995 | 0.002737403 | 0.0004977096 | 2.07379e-05 | 0.0001866411 | 0.0002488548 | 0.001057633 | 77.70965 | 79.23959 | 18.46401 | 15.66316 | 38.61555 | 0.8483316 | 2.091496
BM1 | denarius | NERO CAESAR AVGVSTVS | ROMA in exergue. | Rome | Nero | Nero |  | <null> | British Museum | BMC85 | <null> | Mac Dowall issue Ib Mac Dowall no. 59 | 0.008087652 | 0.6511438 | 19.94359 | 0.01573131 | 0.002138399 | 0.3229839 | 0.01136088 | 0.002744426 | 0.04602799 | 0.0001752718 | 0.0006325087 | 0.08062342 | 0.002422111 | 78.91234 | 79.88889
BM10 | denarius | NERO CLAVD CAES DRVSVS GERM PRINC IVVENT | SACERD COOPT IN OMN CONL SVPRA NVM EX SC, Simpulum (to r.) on l. and lituus (to l.) on r. above tripod and patera respectively. | Lyon | Claudius | Nero |  | <null> | British Museum | duplicates cabinet | <null> |  | 0.007114113 | 0.2009874 | 0.1973343 | 0.004648611 | 0.0001129098 | 0.2706109 | 0.0005562864 | 0.001505464 | 0.0001505464 | 0.0001254553 | 0.000888082 | 0.02157558 | 0.1076347 | 99.18676 | 99.76599
BM11 | denarius | C CAESAR AVG GERM P M TR POT | AGRIPPINA MAT C CAES AVG GERM | Lyon | Caligula | Caligula |  | <null> | British Museum | BMC9 | <null> |  | 0.01024141 | 0.9411471 | 0.05284796 | 0.001114601 | 0.0001499534 | 0.3160027 | 0.010902 | 0.001999379 | 0.0001999379 | 0.0001666149 | 0.0001816386 | 0.0001805723 | 0.2602484 | 98.40462 | 99.92202
BM12 | denarius | C CAESAR AVG GERM P M TR POT | DIVVS AVG PATER PATRIAE | Lyon | Caligula | Caligula |  | <null> | British Museum | 1988. 9-17-53 | <null> |  | 0.01531219 | 0.1036102 | 0.233882 | 0.004558563 | 0.0002558754 | 0.4433906 | 0.03227264 | 0.002877537 | 0.0002877537 | 0.0002397948 | 0.0005751334 | 0.0005260234 | 0.06381312 | 99.0984 | 99.70921
BM2 | denarius | IMP NERO CAESAR AVGVSTVS | IVPPITER CVSTOS | Rome | Nero | Nero |  | <null> | British Museum | BMC76 | <null> | MacDowall issue II Mac Dowall no. 62 | 0.009624356 | 0.3190318 | 11.8305 | 0.006388381 | 0.0004585743 | 0.9497186 | 0.01268799 | 0.001507026 | 0.0001507026 | 0.0001255855 | 0.0003174701 | 0.0001255855 | 0.05443991 | 86.81493 | 88.13812
BM3 | denarius | NERO CAESAR AVGVSTVS | IVPPITER CVSTOS | Rome | Nero | Nero |  | <null> | British Museum | R11431 | <null> | Mac Dowall issue Ib-Ic Mac Dowall no. 57 | 0.007618274 | 0.6076754 | 16.11962 | 0.0066822 | 0.001151781 | 0.8682712 | 0.00662459 | 0.001350454 | 0.002013711 | 0.0001125379 | 0.0002101836 | 0.0002329534 | 0.01130277 | 82.36714 | 83.85439 | 18.372 | 15.609 | 38.335 | 0.8496 | 2.0866
BM4 | denarius | NERO CAESAR AVGVSTVS | AVGVSTVS AVGVSTA, Nero rad. and togate, r., holding patera, l. long scepture, stg., l. next to empress (on his r.) veiled and dr. r. holding patera, l. cornucopiae, | Rome | Nero | Nero |  | <null> | British Museum | BMC55 | <null> | Mac Dowall issue Ib Mac Dowall no. 55 | 0.01219546 | 0.4799642 | 7.742991 | 0.006810601 | 0.0006653253 | 0.5881091 | 0.0202703 | 0.001459692 | 0.0002078811 | 0.0001732343 | 0.0002693776 | 0.0007620991 | 0.02052495 | 91.1256 | 92.2142
BM5 | denarius | NERO CAESAR AVG IMP | PONTIF.MAX.TR.P.VIII.COS.IIII.PP, Roma stg, r., EX-SC to l. and r. | Rome | Nero | Nero |  | <null> | British Museum | BMC38 | <null> | MD49 | 0.01150761 | 0.1065334 | 0.09955045 | 0.01325367 | 0.0001835985 | 0.6293725 | 0.003820156 | 0.002182946 | 0.0002182946 | 0.0001819122 | 0.0001819122 | 0.000411378 | 0.1030543 | 99.02955 | 99.86851
BM6 | denarius | NERO CAESAR AVG IMP | PONTIF MAX TR P VII COS IIII PP around oak wreath enclosing EX S C | Rome | Nero | Nero |  | <null> | British Museum | BMC24 | <null> | MD43 | 0.01045543 | 1.296482 | 0.9241771 | 0.003753019 | 0.0001555958 | 0.9629363 | 0.005614721 | 0.00207461 | 0.000207461 | 0.0001728842 | 0.0002132682 | 0.0003344151 | 0.009443132 | 96.78398 | 99.05284
BM7 | denarius | T CLAVD CAESAR AVG P M TR P VIIII IMP XVI | PACI AVGVSTAE, Pax-Nemesis, winged, advancing r., | Lyon | Claudius | Claudius |  | <null> | British Museum | BMC52 | <null> |  | 0.01443005 | 0.1048128 | 0.2077149 | 0.0002135807 | 0.0009812229 | 0.3364335 | 0.05970297 | 0.002754458 | 0.0002754458 | 0.0002295382 | 0.0008903487 | 0.001002976 | 0.03020153 | 99.24036 | 99.7118
BM8 | denarius | TI CLAVD CAESAR AVG GERM P M TR P | CONSTANTIAE AVGVSTI, Constantia std, l. on curule chair, feet on stool, r. raised | Lyon | Claudius | Claudius |  | <null> | British Museum | BMC15 | <null> |  | 0.01005694 | 0.6714813 | 0.3618978 | 0.004425578 | 0.0003027519 | 0.2202181 | 0.03782126 | 0.00216522 | 0.000216522 | 0.000180435 | 0.0006614963 | 0.0006920259 | 0.08885212 | 98.60103 | 99.58158
BM9 | denarius | TI CLAVD CAESAR AVG P M TR P | PRAETOR RECEPT, Claudius, bare-headed and togate, stg. r. clasping hands with long-haired soldier stg. l. with shield slung on one side, l. holding aquila. | Lyon | Claudius | Claudius |  | <null> | British Museum | BMC10 | <null> |  | 0.01106866 | 0.1182862 | 0.1276325 | 0.002562924 | 0.0002289067 | 0.2162027 | 0.005341157 | 0.00305209 | 0.000305209 | 0.0002543408 | 0.0002543408 | 0.0002943206 | 0.0836918 | 99.43082 | 99.84901
BR1 | denarius | TI CAESAR DIVI AVG F AVGVSTVS | PONTIF MAXIM Livia or Pax (?) std. r. | Lyon | Tiberius | Tiberius | Budge Row | <null> | Museum of London | 92.23/2 | <null> |  | 0.02677341 | 0.3191722 | 0.2775147 | 0.005216656 | 0.001217211 | 0.1814412 | 0.06222777 | 0.003515342 | 0.0003515342 | 0.0002929452 | 0.001597823 | 0.002231524 | 0.07615612 | 99.04229 | 99.61906
BR2 | denarius | T CLAVD CAESAR AVG P M TR P XI IMP PP COS V | PACI AVGVSTAE, Pax-Nemesis, winged, advancing r. | Lyon | Claudius | Claudius | Budge Row | <null> | Museum of London | 92.25/37 | <null> |  | 0.009584644 | 0.4586859 | 0.2456385 | 0.01838573 | 0.000174752 | 0.2057921 | 0.01097928 | 0.002061119 | 0.0002061119 | 0.0001717599 | 0.0001717599 | 0.0002397202 | 0.1154208 | 98.93249 | 99.71239
BR3 | denarius | TI CAESAR DIVI AVG F AVGVSTVS | PONTIF MAXIM Livia or Pax (?) std. r. | Lyon | Tiberius | Tiberius | Budge Row | <null> | Museum of London | 92.23/3 | <null> |  | 0.01236489 | 0.7432743 | 0.09259973 | 0.007698335 | 0.0001414044 | 0.2748403 | 0.01313166 | 0.001860156 | 0.0001860156 | 0.000155013 | 0.0001682294 | 0.0003145137 | 0.2531926 | 98.60007 | 99.87138
BR4 | denarius | TI CAESAR DIVI AVG F AVGVSTVS | PONTIF MAXIM Livia or Pax (?) std. r. | Lyon | Tiberius | Tiberius | Budge Row | <null> | Museum of London | 92.23/6 | <null> |  | 0.005505274 | 0.2683816 | 0.1287135 | 0.003721286 | 0.0001185047 | 0.2760416 | 0.01429742 | 0.001580063 | 0.0001580063 | 0.0001316719 | 0.0002084076 | 0.0003110209 | 0.09884868 | 99.20198 | 99.84525
BRTN1 | denarius | IMP NERO CAESAR AVG PP | Standards | Rome | Nero | Nero | Brislington | <null> | Bristol City Museum |  | <null> | MacDowall issue IIIb Mac Dowall no. 69 | 0.02048336 | 0.7148231 | 10.94677 | 0.009755025 | 0.001160705 | 0.7111431 | 0.006770845 | 0.01254772 | 0.0008242504 | 3.434376e-05 | 0.0001373751 | 0.0003777814 | 0.002678814 | 87.57249 | 89.00114
BRTN10 | denarius | IMP TITVS CAES VESPASIAN AVG PM. | TR P VIIII COS VII PP, Venus stg. r. | Rome | Titus | Titus | Brislington | <null> | Bristol City Museum |  | <null> |  | 0.005 | 0.605 | 16.86 | 0.014 | 0.001 | 0.33 | 0.003 | 0.003 | 0.001 | 9e-05 | 0.0004 | 0.0121 | 0.04 | 82.1 | 83.1
BRTN11 | denarius | IMP TITVS CAES VESPASIAN AVG PM | TRP VIIII COS VII PP, Venus stg. r. | Rome | Titus | Titus | Brislington | <null> | Bristol City Museum |  | <null> |  | 0.014 | 0.511 | 20.98 | 0.006 | 0.002 | 0.31 | 0.019 | 0.004 | 0.0005 | 2e-05 | 0.0001 | 0.0002 | 0.011 | 78.1 | 79
BRTN12 | denarius | IMP TITVS CAES VESPASIAN AVG PM | TRP IX IMP XV COS VIII P P, wreath on curule chair. | Rome | Titus | Titus | Brislington | <null> | Bristol City Museum |  | <null> |  | 0.006 | 0.528 | 19.06 | 0.021 | 0.001 | 0.9 | 0.022 | 0.004 | 0.0015 | 5e-05 | 0.0002 | 0.0002 | 0.022 | 79.4 | 80.9
BRTN13 | denarius | IMP TITVS CAES VESPASIAN AVG PM | …...IMP XV COS… P P, throne with crescents. | Rome | Titus | Titus | Brislington | <null> | Bristol City Museum |  | <null> |  | 0.007 | 0.504 | 25.17 | 0.008 | 0.002 | 1.19 | 0.015 | 0.005 | 0.0006 | 5e-05 | 0.0002 | 0.0003 | 0.018 | 73.1 | 74.8
BRTN14 | denarius | IMP TITVS CAES VESPASIAN AVG PM | TRP IX IMP XV COS…… thunderbolt on throne. | Rome | Titus | Titus | Brislington | <null> | Bristol City Museum |  | <null> |  | 0.016 | 0.544 | 21.8 | 0.005 | 0.002 | 0.48 | 0.004 | 0.005 | 0.0213 | 0.0003 | 0.0005 | 0.0003 | 0.01 | 77.1 | 78.1
BRTN15 | denarius | CAESAR DIVI F DOMITIANVS COS VII | PRINCEPS IVVENTVTIS, Goat l. in wreath | Rome | Titus | Domitian | Brislington | <null> | Bristol City Museum |  | <null> |  | 0.018 | 0.396 | 21 | 0.047 | 0.004 | 0.35 | 0.011 | 0.021 | 0.002 | 0.00053 | 0.0001 | 0.004 | 0.001 | 78.2 | 78.9
BRTN16 | denarius | IMP CAES DOMIT AVG GERM P M TR P VIII | IMP XIX COS XIIII CENS P P P | Rome | Domitian | Domitian | Brislington | <null> | Bristol City Museum | 1 | <null> |  | 0.005408743 | 0.7077322 | 12.70556 | 0.005072903 | 0.002086509 | 0.3370721 | 0.001752128 | 0.002418699 | 0.0004570769 | 0.0001676416 | 0.0003581143 | 0.0002094936 | 0.0014855 | 86.23022 | 87.27651
BRTN17 | denarius | IMP CAES DOMIT AVG GERM P M TR P XI | IMP XXI COS XVI CENS P P P | Rome | Domitian | Domitian | Brislington | <null> | Bristol City Museum | 2 | <null> |  | 0.004582722 | 0.5713768 | 13.0336 | 0.004269374 | 0.001158467 | 0.5355476 | 0.001484544 | 0.002049316 | 0.0003872723 | 1.613634e-05 | 6.454538e-05 | 0.0001774998 | 0.02968758 | 85.8156 | 86.95221
BRTN18 | denarius | IMP CAES DOMIT AVG GERM P M TR P XI | IMP XXI COS XVI CENS P P P. | Rome | Domitian | Domitian | Brislington | <null> | Bristol City Museum | 3 | <null> |  | 0.005233673 | 0.5381023 | 12.0549 | 0.00372997 | 0.001143105 | 0.4529943 | 0.001695415 | 0.00234041 | 0.0004422822 | 1.842843e-05 | 7.371371e-05 | 0.0002027127 | 0.02608949 | 86.91304 | 87.93022
BRTN19 | denarius | IMP CAES DOMIT AVG GERM P M TR P XII | IMP XXII COS XVI CENS P P P. | Rome | Domitian | Domitian | Brislington | <null> | Bristol City Museum | 4 | <null> |  | 0.01520466 | 0.3349057 | 12.47256 | 0.003722341 | 0.002147187 | 0.437834 | 0.001863161 | 0.002571972 | 0.0004860419 | 0.00012837 | 0.0001898477 | 0.0009178888 | 0.01173042 | 86.71574 | 87.50021
BRTN2 | denarius | IMP NERO CAESAR AVG PP | Standards | Rome | Nero | Nero | Brislington | <null> | Bristol City Museum |  | <null> | MacDowall issue IIIb Mac Dowall no. 69 | 0.02139225 | 0.5502273 | 10.73133 | 0.01697447 | 0.001728969 | 0.3380854 | 0.003521251 | 0.004860858 | 0.01462442 | 0.0001145931 | 0.0001530979 | 0.0004210192 | 0.01167992 | 88.30488 | 89.20488
BRTN20 | denarius | IMP CAES DOMIT AVG GERM P M TR P XII | IMP XXII COS XVI CENS P P P. | Rome | Domitian | Domitian | Brislington | <null> | Bristol City Museum | 5 | <null> |  | 0.005229468 | 0.4316888 | 12.14526 | 0.003809807 | 0.001582701 | 0.4947054 | 0.001694053 | 0.00233853 | 0.0004419269 | 6.439936e-05 | 7.365448e-05 | 0.0002025498 | 0.005857875 | 86.90705 | 87.8393 | 18.39597 | 15.65078 | 38.50235 | 0.8507891 | 2.09304
BRTN22 | denarius | IMP NERVA CAES AVG P M TR POT | COS III PATER PATRIAE, Sacrificial implements. | Rome | Nerva | Nerva | Brislington | <null> | Bristol City Museum | 7a | <null> |  | 0.005481865 | 0.446238 | 14.92644 | 0.00640993 | 0.002429375 | 0.5023923 | 0.0124519 | 0.002451398 | 0.0004632562 | 1.930234e-05 | 0.02127007 | 0.530359 | 0.001505583 | 83.54208 | 84.49222
BRTN23 | denarius | IMP NERVA CAES AVG P M TR POT | COS III PATER PATRIAE, Sacrificial implements. | Rome | Nerva | Nerva | Brislingtonä | <null> | Bristol City Museum | 7b | <null> |  | 0.003230393 | 0.4832485 | 13.35844 | 0.00702311 | 0.001669117 | 0.5418719 | 0.002686048 | 0.001444577 | 0.0002729909 | 4.228895e-05 | 4.549849e-05 | 0.0001251208 | 0.01448105 | 85.58542 | 86.62502
BRTN24 | denarius | IMP NERVA CAES AVG P M TR POT | COS III PATER PATRIAE, Sacrificial implements. | Rome | Nerva | Nerva | Brislington | <null> | Bristol City Museum | 7c | <null> |  | 0.008845097 | 0.6831433 | 14.2645 | 0.004586298 | 0.001484416 | 0.6356455 | 0.002865313 | 0.003955378 | 0.000747473 | 3.114471e-05 | 0.0001245788 | 0.0003425918 | 0.005303545 | 84.38842 | 85.71252
BRTN25 | denarius | IMP NERVA CAES AVG P P | CONCORDIA EXERCITVVM, Clasped hands | Rome | Nerva | Nerva | Brislington | <null> | Bristol City Museum | 8 | <null> | Most likely to be RIC 26. The only alternative is 14 (also AD 97), but the obv leg looks longer and more appropriate to 26. | 0.00590884 | 0.3979737 | 13.83543 | 0.009816698 | 0.002275937 | 0.5068098 | 0.001914131 | 0.002642333 | 0.0004993386 | 3.96829e-05 | 0.0006623148 | 0.01587219 | 0.04163449 | 85.17852 | 86.12494
BRTN26 | denarius | IMP NERVA CAES AVG P M TR P COS III P P | LIBERTAS PVBLICA | Rome | Nerva | Nerva | Brislington | <null> | Bristol City Museum | 9a | <null> |  | 0.006396014 | 0.5199574 | 13.93953 | 0.008593362 | 0.002076186 | 0.5136895 | 0.002071948 | 0.00286019 | 0.0005405083 | 0.0002469901 | 0.0002896545 | 0.000247733 | 0.01673347 | 84.98677 | 86.03715
BRTN27 | denarius | IMP NERVA CAES AVG P M TR P COS III P P | LIBERTAS PVBLICA | Rome | Nerva | Nerva | Brislington | <null> | Bristol City Museum | 9b | <null> |  | 0.005463715 | 0.6065792 | 14.73619 | 0.006270391 | 0.002293592 | 0.551016 | 0.01158096 | 0.002443281 | 0.0004617224 | 2.728305e-05 | 7.695373e-05 | 0.0002116228 | 0.01944949 | 84.05793 | 85.23498
BRTN3 | denarius | IMP SER GALBA AVG | VICTORIA PR Victory l on globe. | Rome | Galba | Galba | Brislington | <null> | Bristol City Museum |  | <null> | After adoption of praenomen imperator, Phase I | 0.01058736 | 1.061568 | 10.97829 | 0.01115435 | 0.001262774 | 0.8877816 | 0.007990854 | 0.00473449 | 0.0008947067 | 3.727945e-05 | 0.0001491178 | 0.0004100739 | 0.01090383 | 87.02423 | 88.98449 | 18.43704 | 15.65351 | 38.5294 | 0.8490427 | 2.089834
BRTN4 | denarius | A VIELLIVS GERMAN IMP TR P | VX VIR SACR FAC, tripod lebes with dolphin. | Rome | Vitellius | Vitellius | Brislington | <null> | Bristol City Museum |  | <null> | Phase III | 0.008 | 0.511 | 20.48 | 0.008 | 0.001 | 0.55 | 0.012 | 0.005 | 0.0007 | 7e-05 | 0.0002 | 0.0003 | 0.004 | 78.4 | 79.5
BRTN5 | denarius | A VIELLIVS GERMAN IMP TR P | VX VIR SACR FAC, tripod lebes with dolphin. | Rome | Vitellius | Vitellius | Brislington | <null> | Bristol City Museum |  | <null> | Phase III | 0.012 | 0.589 | 20.48 | 0.005 | 0.002 | 0.26 | 0.008 | 0.004 | 0.0005 | 2e-05 | 0.0005 | 0.0002 | 0.023 | 78.6 | 79.5 | 18.40435 | 15.64317 | 38.45637 | 0.8499446 | 2.089512
BRTN6 | denarius | A VITELLIVS GERMAN IMP TR P | VX VIR SACR FAC, tripod lebes with dolphin. | Rome | Vitellius | Vitellius | Brislington | <null> | Bristol City Museum |  | <null> | Phase III | 0.0114929 | 0.6357654 | 19.66649 | 0.01349984 | 0.002048324 | 0.4097152 | 0.003723054 | 0.005139433 | 0.0009712314 | 0.000199503 | 0.0001618719 | 0.0004451477 | 0.003156502 | 79.2472 | 80.29583 | 18.42881 | 15.65527 | 38.56774 | 0.8495344 | 2.092905
BRTN7 | denarius | A VITELLIVS GERM IMP AVG TR P | VX VIR SACR FAC, tripod lebes with dolphin. | Rome | Vitellius | Vitellius | Brislington | <null> | Bristol City Museum |  | <null> | Phase IV | 0.005 | 0.573 | 18.79 | 0.008 | 0.002 | 0.54 | 0.003 | 0.012 | 0.001 | 5e-05 | 0.0001 | 0.0002 | 0.002 | 80.1 | 81.2
BRTN8 | denarius | A VITELLIVS GERM IMP AVG TR P | PONT MAXIM, Vesta std. r. | Rome | Vitellius | Vitellius | Brislington | <null> | Bristol City Museum |  | <null> | Phase IV | 0.02 | 0.537 | 19.21 | 0.008 | 0.002 | 0.43 | 0.012 | 0.017 | 0.0026 | 6e-05 | 0.0001 | 0.0002 | 0.004 | 79.8 | 80.7
BRTN9 | denarius | A VITELLIVS GERM IMP AVG TR P | PONT MAXIM, Vesta std. r. | Rome | Vitellius | Vitellius | Brislington | <null> | Bristol City Museum |  | <null> | Phase IV | 0.006 | 0.602 | 20.48 | 0.006 | 0.002 | 0.27 | 0.01 | 0.004 | 0.0005 | 6e-05 | 0.0007 | 0.0002 | 0.001 | 78.6 | 79.5 | 18.47779 | 15.66299 | 38.58618 | 0.8476681 | 2.088258
BRWL17 | denarius | IMP CAES VESP AVG P M | TRI POT II COS III P P, Pax std. l. | Rome | Vespasian | Vespasian | Bäretswil | <null> | Kantonsarchäologie Zürich | 17 | <null> |  | 0.009658715 | 0.5148027 | 21.3936 | 0.01014306 | 0.002605157 | 0.2045781 | 0.0114632 | 0.0006697615 | 8.586685e-05 | 3.434674e-05 | 3.434674e-05 | 0.0003285692 | 0.0007041082 | 77.85129 | 78.57138
BRWL18 | denarius | IMP CAES VESP AVG P M COS.IIII.CEN | S.P.Q.R, in oak wreath. | Rome | Vespasian | Vespasian | Bäretswil | <null> | Kantonsarchäologie Zürich | 18 | <null> |  | 0.01193192 | 0.8053354 | 22.42583 | 0.007676438 | 0.00376797 | 0.2720095 | 0.01039785 | 0.002114688 | 0.002769755 | 0.002569073 | 0.0002607941 | 0.002792195 | 0.003218365 | 76.44932 | 77.52989
BRWL27 | denarius | T.CAESAR.IMP.VESPASIANVS | TR.POT.VIIII.COS.VII., quadriga, l. | Rome | Vespasian | Titus | Bäretswil | <null> | Kantonsarchäologie Zürich | 27 | <null> | Titus | 0.003588921 | 0.6318734 | 21.9835 | 0.01912637 | 0.0007290228 | 0.6095141 | 0.001101146 | 0.0007952724 | 0.000101958 | 4.07832e-05 | 4.07832e-05 | 0.0003004183 | 0.0008360556 | 76.74845 | 77.99068
BRWL28 | denarius | T CAESAR VESPASIANVS | ANNONA AVG | Rome | Vespasian | Titus | Bäretswil | <null> | Kantonsarchäologie Zürich | 28 | <null> | Titus | 0.003290779 | 0.4957984 | 28.42552 | 0.02258734 | 0.001147942 | 0.7507493 | 0.003188667 | 0.005091612 | 0.01014638 | 3.739521e-05 | 3.739521e-05 | 9.348804e-05 | 0.02269806 | 70.25962 | 71.52886
BRWL29 | denarius | IMP.TITVS.CAES.VESPASIAN.AVG.P.M. | TR.P.IX.IMP.XV.COS.VIII.P.P., trophy and 2 captives. | Rome | Titus | Titus | Bäretswil | <null> | Kantonsarchäologie Zürich | 29 | <null> |  | 0.003023226 | 0.5238076 | 22.21227 | 0.009718257 | 0.0009159874 | 0.7566415 | 0.01214497 | 0.0006699195 | 0.0007468806 | 0.0001284875 | 3.435484e-05 | 0.0002466631 | 0.009835622 | 76.46982 | 77.7601
BRWL30 | denarius | DIVVS AVGVSTVS VESPASIANVS | S C on shield supported by two capricorns, globe beneath. | Rome | Titus | Divus Vespasian | Bäretswil | <null> | Kantonsarchäologie Zürich | 30 | <null> |  | 0.00309304 | 0.5409973 | 23.58694 | 0.002799592 | 0.0009131533 | 0.6250856 | 0.003512346 | 0.006808973 | 0.008904359 | 3.514819e-05 | 3.514819e-05 | 0.0002149348 | 0.01073049 | 75.20993 | 76.38675
BRWL32 | denarius | IMP.CAES.DOMITIANVS.AVG.P.M. | TR.POT.COS.VIII.P.P., Dolphin | Rome | Domitian | Domitian | Bäretswil | <null> | Kantonsarchäologie Zürich | 32 | <null> |  | 0.003274949 | 0.5160425 | 23.45296 | 0.009204143 | 0.00250914 | 0.7967627 | 0.00349086 | 0.0007256989 | 0.0005611986 | 3.721533e-05 | 3.721533e-05 | 9.303832e-05 | 0.01196004 | 75.20234 | 76.52711 | 18.39078 | 15.6548 | 38.51533 | 0.8512386 | 2.094302
C1 | denarius | IMP CAESAR VESPASIANVS AVG | VICTORIA AVG | Antioch | Vespasian | Vespasian |  | <null> | Private | 3282 | <null> |  | 0.008731052 | 0.6179453 | 1.697194 | 0.0003396006 | 0.000430404 | 0.7186018 | 0.002828369 | 0.01718076 | 0.0007378353 | 0.0002368636 | 0.0001229726 | 0.0003381745 | 0.01659067 | 96.91872 | 98.27186
C2 | denarius | IMP CAESAR VESPASIANVS AVGVSTVS | S P Q R/OB C S | UG3 | Vespasian | Vespasian |  | <null> | Private | 3374 | <null> | uncertain group 3 - corresponds to one of the Illyricum groups | 0.0134112 | 0.9566683 | 1.560302 | 0.002472128 | 0.0006611153 | 0.5930428 | 0.004344472 | 0.00599726 | 0.001133341 | 4.722252e-05 | 0.007641886 | 0.1902493 | 0.09035505 | 96.57367 | 98.21374
C3 | denarius | IMP CAESAR VESPASIANVS AVGVSTVS | COS VII, eagle stg. | O mint | Vespasian | Vespasian |  | <null> | Private | 3397 | <null> |  | 0.02499256 | 0.6567161 | 18.89972 | 0.005319804 | 0.002176449 | 0.4788464 | 0.009895687 | 0.003986675 | 0.0007533875 | 0.0003202717 | 0.0004535133 | 0.0003453026 | 0.04726058 | 79.86921 | 81.05203
C4 | denarius | CAESAR AVG F DOMITIANVS COS VI | PRINCEPS IVVENTVTIS, Salus stg. r. | Rome | Vespasian | Domitian |  | <null> | Private | 2953 | <null> | RIC under Vespasian | 0.01824987 | 0.6500937 | 14.24172 | 0.01491153 | 0.0009983292 | 0.3820279 | 0.01616814 | 0.003413541 | 0.0006450786 | 0.0001018218 | 0.0004682835 | 0.000295661 | 0.002096506 | 84.66881 | 85.70302
C5 | denarius | IMP CAESAR VESPAS IANVS AVG | LIBERTAS PVBLICA | UG5 | Vespasian | Vespasian |  | <null> | Private | 3502 | <null> | uncertain group 5 - links with group 4 ('Illyricum') unique Looks rather similar to C7 to me (KB): same reverse type, same lettering. | 0.006227963 | 0.5589223 | 4.846181 | 0.004335418 | 0.0007167096 | 0.7569377 | 0.002017509 | 0.01788076 | 0.0005263067 | 9.167593e-05 | 8.771779e-05 | 0.004957059 | 0.04372291 | 93.7574 | 95.11698
C6 | denarius | IMP CAESAR VESPASIANVS AVGVSTVS | S P Q R/OB C S | UG3 | Vespasian | Vespasian |  | <null> | Private | 259 | <null> | uncertain group 3 | 0.01702763 | 0.8585308 | 3.218604 | 0.003577709 | 0.00083939 | 0.5305739 | 0.005515991 | 0.01702763 | 0.001438954 | 5.995643e-05 | 0.0002398257 | 0.0006595207 | 0.04208798 | 95.30382 | 96.73501
C7 | denarius | IMP CAESAR VESPASIANVS AVG | LIBERTAS PVBLICA | Spanish | Vespasian | Vespasian |  | <null> | Private | 293 | <null> |  | 0.00665657 | 0.454459 | 5.441319 | 0.003912901 | 0.0008947105 | 0.9050263 | 0.002156354 | 0.009873581 | 0.000562527 | 0.0001166771 | 9.37545e-05 | 0.0002578249 | 0.03818783 | 93.13648 | 94.53416
C8 | denarius | IMP CAES DOMIT AVG GERM P M TR P IIII | IMP VIIII COS XI CENS POT P P | Rome | Domitian | Domitian |  | <null> | Private | 342 | <null> |  | 0.005275965 | 0.1208475 | 11.44786 | 0.00364799 | 0.001578996 | 0.4771316 | 0.001709115 | 0.002359322 | 0.0004458562 | 1.857734e-05 | 7.430936e-05 | 0.0002043507 | 0.01897734 | 87.91987 | 88.53683
Don1 | denarius | NERO CAESAR AVGVSTVS | SALVS in exergue | Rome | Nero | Nero | Skellow | <null> | Doncaster Museum |  | <null> | MacDowall issue Ib-Ic Mac Dowall no. 60 | 0.007432564 | 0.6574026 | 11.0318 | 0.0029779 | 0.000819758 | 1.401211 | 0.02549351 | 0.007471012 | 0.0002295094 | 0.0001912579 | 0.0001912579 | 0.0001912579 | 0.03299586 | 86.8316 | 88.9232
Don10 | denarius | IMP NERO CAESAR AVG PP | SALVS in exergue | Rome | Nero | Nero | Skellow | <null> | Doncaster Museum |  | <null> | MacDowall issue IIIa Mac Dowall no. 66 | 0.01063257 | 0.5432233 | 8.74975 | 0.008163509 | 0.0005269826 | 0.8099551 | 0.03043248 | 0.01970101 | 0.02354869 | 0.000138776 | 0.000138776 | 0.000138776 | 0.01846519 | 89.78518 | 91.15683 | 18.319 | 15.596 | 38.292 | 0.85148 | 2.0906
Don11 | denarius | CAESAR AVGVSTVS DIVI F PATER PATRIAE | Gaius and Lucius Caesar, on l. and r., stg. front, each togate and resting hand on shield behind each shield, a spear above, on l., simpulum r., and on r., lituus l. C L CAESAES (ex.) AVGVST | Lyon | Augustus | Augustus | Skellow | <null> | Doncaster Museum |  | <null> |  | 0.008293269 | 1.166784 | 0.3979447 | 0.002183535 | 0.0001267033 | 0.233018 | 0.01033379 | 0.001689378 | 0.0001689378 | 0.0001407815 | 0.0002081355 | 0.0001407815 | 0.1564123 | 98.02256 | 99.57877
Don12 | denarius | AVGVSTVS DIVI F | IMP X, Bull butting l. | Lyon | Augustus | Augustus | Skellow | <null> | Doncaster Museum | 84 | <null> |  | 0.007036563 | 0.5624288 | 0.1316305 | 0.01432075 | 0.0001283027 | 0.1720782 | 0.005773963 | 0.001710703 | 0.0001710703 | 0.0001425586 | 0.0005597177 | 0.0001425586 | 0.02608962 | 99.07779 | 99.83838
Don13 | denarius | CAESAR AVGVSTVS DIVI F PATER PATRIAE | Gaius and Lucius Caesar, on l. and r., stg. front, each togate and resting hand on shield behind each shield, a spear above, on l., simpulum r., and on r., lituus l. C L CAESAES (ex.) AVGVST | Lyon | Augustus | Augustus | Skellow | <null> | Doncaster Museum |  | <null> |  | 0.01475046 | 1.025067 | 0.01644363 | 0.008282023 | 0.0002380194 | 0.02751016 | 0.00739256 | 0.003173592 | 0.0003173592 | 0.000264466 | 0.000264466 | 0.000264466 | 0.07089752 | 98.82513 | 99.94861
Don14 | denarius | AVGVSTVS DIVI F | Gaius Caesar galloping r., r. holding reins, l. sword and shield behind, eagle between two standards C. CAES AVGVS F (ex.) | Lyon | Augustus | Augustus | Skellow | <null> | Doncaster Museum | 86 | <null> |  | 0.006666232 | 1.810319 | 0.03646419 | 0.01290973 | 9.71144e-05 | 0.08603131 | 0.002398309 | 0.001370463 | 0.0001370463 | 0.0001142052 | 0.0001142052 | 0.0001142052 | 0.1338875 | 97.90938 | 99.93961
Don1a | denarius | CAESAR AVGVSTVS DIVI F PATER PATRIAE | Gaius and Lucius Caesar, on l. and r., stg. front, each togate and resting hand on shield behind each shield, a spear above, on l., simpulum r., and on r., lituus l. C L CAESAES (ex.) AVGVST | Lyon | Augustus | Augustus |  | <null> | Doncaster Museum |  | <null> |  | 0.007555587 | 0.5334856 | 0.2266646 | 0.03174956 | 0.0004257367 | 0.07458151 | 0.0319129 | 0.02282704 | 0.000186029 | 0.0001550242 | 0.0003919368 | 0.0002353763 | 0.005211804 | 99.06462 | 99.6779
Don2 | denarius | IMP NERO CAESAR AVG PP | SALVS in exergue | Rome | Nero | Nero | Skellow | <null> | Doncaster Museum |  | <null> | MacDowall issue IIIa Mac Dowall no. 66 | 0.01094664 | 0.7996043 | 9.160317 | 0.001378945 | 0.0004411132 | 0.6637326 | 0.02375599 | 0.00375623 | 0.000203496 | 0.00016958 | 0.00016958 | 0.00016958 | 0.009764721 | 89.32559 | 90.79869
Don3 | denarius | NERO CAESAR AVGVSTVS | IVPPITER CVSTOS | Rome | Nero | Nero | Skellow | <null> | Doncaster Museum |  | <null> | Mac Dowall issue Ib-Ic Mac Dowall no. 57 | 0.004680954 | 0.560728 | 7.902825 | 0.004493776 | 0.0006873435 | 0.725628 | 0.008407502 | 0.0007255553 | 0.0001177935 | 9.816122e-05 | 9.816122e-05 | 9.816122e-05 | 0.01793911 | 90.77347 | 92.07777 | 18.376 | 15.607 | 38.288 | 0.84958 | 2.0833
Don4 | denarius | IMP NERO CAESAR AVGVSTVS | IVPPITER CVSTOS | Rome | Nero | Nero | Skellow | <null> | Doncaster Museum |  | <null> | MacDowall issue II Mac Dowall no. 62 | 0.005698337 | 0.4521495 | 8.127736 | 0.00579261 | 0.0007117517 | 1.049819 | 0.003778092 | 0.001731721 | 0.0001731721 | 0.0001443101 | 0.0001443101 | 0.0001443101 | 0.0187589 | 90.33322 | 91.85395 | 18.337 | 15.569 | 38.138 | 0.849 | 2.0801
Don5 | denarius | NERO CAESAR AVGVSTVS | IVPPITER CVSTOS | Rome | Nero | Nero | Skellow | <null> | Doncaster Museum |  | <null> | Mac Dowall issue Ib-Ic Mac Dowall no. 57 | 0.007363589 | 0.7011667 | 8.393576 | 0.01195482 | 0.001164424 | 1.359991 | 0.01280612 | 0.0002186815 | 0.0001777091 | 0.000148091 | 0.000148091 | 0.000148091 | 0.03747188 | 89.47366 | 91.57229
Don6 | denarius | NERO CAESAR AVG IMP | PONTIF MAX TR P VII COS IIII PP around oak wreath enclosing EX S C | Rome | Nero | Nero | Skellow | <null> | Doncaster Museum |  | <null> | MD43 | 0.006259412 | 1.178776 | 1.512982 | 0.02572486 | 0.0001127175 | 0.8898496 | 0.0007315424 | 0.001502901 | 0.0001502901 | 0.0001252417 | 0.001091187 | 0.000231478 | 0.007801178 | 96.37466 | 98.45109
Don7 | denarius | NERO CAESAR AVG IMP | PONTIF MAX TR P VII COS IIII PP around oak wreath enclosing EX S C | Rome | Nero | Nero | Skellow | <null> | Doncaster Museum |  | <null> | MD43 | 0.00905303 | 1.238432 | 1.269894 | 0.003394884 | 0.0006219968 | 0.9830752 | 0.05456788 | 0.001912762 | 0.0001912762 | 0.0001593969 | 0.0001593969 | 0.0006043245 | 0.008262379 | 96.42967 | 98.65944
Don8 | denarius | NERO CAESAR AVG IMP | PONTIF.MAX.TR.P.VIII.COS.IIII.P.P, Virtus helmeted and in military dress, stg, l. EX-SC to l. and r. | Rome | Nero | Nero | Skellow | <null> | Doncaster Museum | 115 | <null> | MD48 | 0.00165242 | 0.05919086 | 0.07993961 | 0.4340622 | 0.02742548 | 0.3279121 | 0.01415272 | 0.001982904 | 0.0001982904 | 0.02502506 | 0.4660703 | 0.07928185 | 0.08746858 | 98.39564 | 98.87021
Don9 | denarius | T CLAVD CAESAR AVG P M TR P XI IMP PP COS V | PACI AVGVSTAE, Pax-Nemesis, winged, advancing r. | Lyon | Claudius | Claudius | Skellow | <null> | Doncaster Museum | 112 | <null> |  | 0.00866405 | 0.680644 | 0.1349069 | 0.01153984 | 0.0003315418 | 0.2439845 | 0.04224841 | 0.001656322 | 0.0001656322 | 0.0001380268 | 0.0001380268 | 0.0003463604 | 0.2512611 | 98.62398 | 99.79986
H1 | denarius | IMP NERO CAESAR AVG PP | SALVS in exergue | Rome | Nero | Nero |  | <null> | purchased |  | <null> | MacDowall issue IIIa Mac Dowall no. 66 SEM | 0.014 | 0.505 | 20.43 | 0.006 | 0.002 | 0.574 | 0.012 | 0.002 | 0.0057 | 0.0001 | 0.0001 | 0.0001 | 0.008 | 78.44 | 79.52
H3 | denarius | IMP.CAES.VESP.AVG.P.M.COS.IIII | Judea seated r. on ground, palm tree behind, emperor standing behind tree, holding spear. | Antioch | Vespasian | Vespasian |  | <null> | purchased |  | <null> | Different obverse legend to RIC. RPC 1930 | 0.0156261 | 0.3665197 | 17.89198 | 0.003944979 | 0.001356412 | 0.6169125 | 0.006472094 | 0.004369512 | 0.004145873 | 1.547582e-05 | 0.0002596068 | 0.0001939923 | 0.02407457 | 81.06413 | 82.07163
H4 | denarius | VITELLIVS | FIDES.EXERCITVVM, clasped hands. | Spanish | Vitellius | Vitellius |  | <null> | purchased |  | <null> | 'Tarraco' | 0.008561398 | 0.1251238 | 0.8741506 | 0.003573281 | 0.0001526297 | 0.07283677 | 0.001888911 | 0.00751863 | 0.001116712 | 1.049524e-05 | 0.0007224774 | 0.01459306 | 0.01043191 | 98.87932 | 99.08771
KB1 | denarius | TI CAESAR DIVI AVG F AVGVSTVS | PONTIF MAXIM Livia or Pax (?) std. r. | Lyon | Tiberius | Tiberius |  | <null> | Private | 2002-11 | <null> |  | 0.011 | 0.2 | 0.26 | 0.003 | 0.001 | 0.066 | 0.015 | 0.009 | 0.0001 | 0.0011 | 0.0002 | 0.0001 | 0.006 | 99.43 | 99.69
KB1157 | denarius | A.VITELLIVS.IMP.GERMAN | VICTORIA.AVGVSTI | Spanish | Vitellius | Vitellius |  | <null> | Private | 1157 | <null> |  | 0.00254011 | 0.05239342 | 0.801146 | 0.004682838 | 0.0001434946 | 0.476437 | 0.002945903 | 0.001999947 | 0.0004564626 | 0.0002388912 | 0.0001030123 | 0.001145782 | 0.05737677 | 99.19885 | 99.78506 | 18.19712 | 15.6298 | 38.38405 | 0.8589213 | 2.109352
KB1180 | denarius | T CLAVD CAESAR AVG P M TR P X IMP PP | PACI AVGVSTAE, Pax-Nemesis, winged, advancing r. | Lyon | Claudius | Claudius |  | <null> | Private | 1180 | <null> |  | 0.005307413 | 0.1651351 | 0.1344951 | 0.000995163 | 0.0002267449 | 0.07700287 | 0.002806145 | 0.004402204 | 0.000640077 | 0.0004573427 | 0.001126034 | 0.03049598 | 0.07665023 | 99.50026 | 99.81905
KB1182 | denarius | IMP.CAES.VESP.AVG.P.M.COS.IIII | CONCORDIA.AVG | Antioch | Vespasian | Vespasian |  | <null> | Private | 1182 | <null> |  | 0.01326144 | 0.3460391 | 18.61119 | 0.02886727 | 0.002311127 | 1.341418 | 0.01421675 | 0.004496379 | 0.004313271 | 0.0001516232 | 0.0002086746 | 0.0001367896 | 0.02874718 | 81.38881 | 83.10502 | 18.67169 | 15.68153 | 38.85625 | 0.8398592 | 2.081071
KB1185 | denarius | SER.GALBA.IMPERATOR | VICTORIA.PR | Gaul | Galba | Galba |  | <null> | Private | 1185 | <null> | 'Narbo' | 0.005054727 | 0.263505 | 1.426932 | 0.01413252 | 0.0001463603 | 0.4048623 | 0.003004735 | 0.002039888 | 0.0004655786 | 0.001648801 | 0.0004066162 | 0.004660124 | 0.1650032 | 98.57307 | 99.40644 | 18.23459 | 15.62839 | 38.4081 | 0.8570732 | 2.106408
KB1199 | denarius | A.VITELLIVS.IMP.GERMAN | VESTA.PR QVIRITIVM | Lyon | Vitellius | Vitellius |  | <null> | Private | 1199 | <null> |  | 0.003931274 | 0.356397 | 4.08035 | 0.01176385 | 0.0002220835 | 0.3676151 | 0.004559312 | 0.04754881 | 0.01840803 | 0.0003521194 | 0.00517908 | 0.1441571 | 0.05325258 | 95.91965 | 96.69691 | 18.43625 | 15.65727 | 38.56618 | 0.8492854 | 2.091871
KB1242 | denarius | A.VITELLIVS.IMP.GERMAN | IO.MAX.CAPITOLINVS. Jupiter seated in temple. | Lyon | Vitellius | Vitellius |  | <null> | Private | 1242 | <null> |  | 0.004953761 | 0.2419827 | 2.092447 | 0.005521941 | 0.0002116361 | 0.2388798 | 0.002619162 | 0.03281924 | 0.001930741 | 1.455268e-05 | 0.001464538 | 0.03290793 | 0.03013577 | 97.31411 | 97.82511
KB1294 | denarius | NERO.CAESAR.AVG.IMP | PONTIF.MAX.TR.P.VII.COS.IIII.P.P, EX-SC, Virtus stg. l. | Rome | Nero | Nero |  | <null> | Private | 1294 | <null> | MD45 | 0.005875778 | 0.1063902 | 0.1437061 | 0.004117254 | 0.0002510268 | 0.3695022 | 0.003106652 | 0.004873631 | 0.0007086222 | 0.000326549 | 0.01063539 | 0.3038643 | 0.0688436 | 98.9778 | 99.52253
KB1295 | denarius | IMP.CAESAR.VESPAS.AVG.COS.III.TR.P.P.P | CONCORDIA.AVG, Ceres std. l. EPE. | Ephesus | Vespasian | Vespasian |  | <null> | Private | 1295 | <null> |  | 0.01423 | 0.4493895 | 19.56054 | 0.007093365 | 0.001909342 | 0.3742126 | 0.01547172 | 0.1080153 | 0.003242571 | 0.0001634305 | 9.558092e-05 | 0.0001736224 | 0.04407612 | 80.43946 | 81.30714
KB1296 | denarius | IMP.CAESAR.VESPAS.AVG.COS.III.TR.P.P.P | AVG , in wreath, EPE. | Ephesus | Vespasian | Vespasian |  | <null> | Private | 1296 | <null> |  | 0.01871957 | 0.4402471 | 22.09359 | 0.004352619 | 0.005290566 | 0.3245116 | 0.01591276 | 0.06305248 | 0.01862868 | 0.0001506011 | 9.668895e-05 | 0.0001817679 | 0.02528985 | 77.90641 | 78.69645 | 18.63323 | 15.70928 | 38.84524 | 0.8430849 | 2.084796
KB1304 | denarius | IMP.NERO.CAESAR.AVG.P.P | RO-MA | Rome | Nero | Nero |  | <null> | Private | 1304 | <null> | MacDowall issue IIIb Mac Dowall no. 67 Stripped | 0.00572935 | 0.3518983 | 3.710225 | 0.002739805 | 0.000244771 | 0.2948538 | 0.003029232 | 0.004752177 | 0.0006909628 | 1.683113e-05 | 9.663572e-05 | 0.0002109814 | 0.01570717 | 95.60981 | 96.27226
KB1305 | denarius | IMP.CAES.VESPAS.AVG. | PACI.AVGVSTAE, Victory stg. l. Φ | Ephesus | Vespasian | Vespasian |  | <null> | Private | 1305 | <null> |  | 0.02257699 | 0.3858285 | 26.96772 | 0.00533614 | 0.003481067 | 0.3876465 | 0.01788398 | 0.02474399 | 0.0109249 | 0.0001027834 | 0.0001418026 | 0.002127609 | 0.02180211 | 73.03228 | 73.82756
KB1310 | denarius | GALBA.IMP Galba riding l. | HISPANIA, bust r. | Spanish | Galba | Galba |  | <null> | Private | 1310 | <null> | Horseman issue 'Tarraco' | 0.003488722 | 0.03957847 | 0.1527731 | 0.00167706 | 0.0001490462 | 0.04072571 | 0.001844563 | 0.002893701 | 0.002579132 | 1.024883e-05 | 0.0003141949 | 0.005077008 | 0.00353161 | 99.74536 | 99.82919
KB1311 | denarius | SER.GALBA.IMPERATOR | CONCORDIA.PROVINCIARVM | Gaul | Galba | Galba |  | <null> | Private | 1311 | <null> | 'Narbo' Spanish lead isotopes | 0.009412688 | 0.07835598 | 0.1905975 | 0.04165042 | 0.0001777135 | 0.4092123 | 0.003648409 | 0.002476872 | 0.0005653148 | 0.00060481 | 0.001923145 | 0.04865857 | 0.04102808 | 99.8094 | 100.338 | 18.17971 | 15.61622 | 38.39955 | 0.8589991 | 2.112274
KB1312 | denarius | GALBA.IMP Galba riding r. | ROMA.RENASCENS | Gaul | Galba | Galba |  | <null> | Private | 1312 | <null> | Horseman issue 'Vienna' | 0.008548357 | 0.2662782 | 4.098379 | 0.007649966 | 0.0004012155 | 0.382243 | 0.002715622 | 0.04358916 | 0.0453134 | 0.0004306371 | 0.0005866807 | 0.01408823 | 0.05949603 | 95.90162 | 96.60964 | 18.45231 | 15.66278 | 38.60628 | 0.8488426 | 2.092204
KB1326 | denarius | IMP.CAES.VESPAS.AVG | CONCORDIA.AVG, Φ | Ephesus | Vespasian | Vespasian |  | <null> | Private | 1326 | <null> | CAES not CAESAR. | 0.004913961 | 0.3930911 | 4.804509 | 0.006048594 | 0.0002099357 | 0.1944735 | 0.01040103 | 0.008226032 | 0.0005926264 | 1.443576e-05 | 8.288273e-05 | 0.000180955 | 0.02744967 | 94.54981 | 95.16482
KB1328 | denarius | IMP.NERO.CAESAR.AVG.P.P | SA-LVS | Rome | Nero | Nero |  | <null> | Private | 1328 | <null> | MacDowall issue IIIb Mac Dowall no. 68 | 0.008366924 | 0.3215091 | 6.388845 | 0.008298994 | 0.0008155758 | 0.593028 | 0.002703782 | 0.00424162 | 0.0006167281 | 1.502286e-05 | 0.000384765 | 0.0004695183 | 0.008623859 | 92.66208 | 93.58524
KB1329 | denarius | A.VITELLIVS.IMP.GERMAN | FIDES.EXERCITVVM, clasped hands. | Lyon | Vitellius | Vitellius |  | <null> | Private | 1329 | <null> |  | 0.005440309 | 0.230406 | 0.6331841 | 0.002029793 | 0.0002324225 | 0.1815897 | 0.00287641 | 0.004512434 | 0.0006561043 | 1.598202e-05 | 0.001528898 | 0.03894333 | 0.0193152 | 98.87927 | 99.31058
KB1338 | denarius | IMP.CAESAR.VESPAS. AVG.COS.III.TR.P | PACI.AVGVSTAE, Victory r. EPE | Ephesus | Vespasian | Vespasian |  | <null> | Private | 1318 | <null> |  | 0.02963975 | 0.3928619 | 29.73413 | 0.007340871 | 0.003852441 | 0.4055335 | 0.02327074 | 0.04804562 | 0.006461589 | 3.900174e-05 | 9.222858e-05 | 0.0001733827 | 0.04011171 | 70.26587 | 71.10437
KB2 | denarius | NERO CAESAR AVGVSTVS | IVPPITER CVSTOS | Rome | Nero | Nero |  | <null> | Private | 001 | <null> | Mac Dowall issue Ib-Ic Mac Dowall no. 57 | 0.028 | 0.665 | 21.54 | 0.011 | 0.002 | 0.746 | 0.024 | 0.001 | 0.0017 | 0.0003 | 0.0015 | 0.0004 | 0.015 | 76.96 | 78.37
KB25 | denarius | CAESAR.AVG.F.DOMITIANVS. hd. r. | COS V, Domitian on horseback r. | Rome | Vespasian | Domitian |  | <null> | Private |  | <null> | Burnt? | 0.005538261 | 0.1319274 | 14.8734 | 0.01213454 | 0.0007170132 | 0.3080148 | 0.002928199 | 0.004593679 | 0.0006679173 | 1.626977e-05 | 9.341266e-05 | 0.0002039446 | 0.01042201 | 84.64934 | 85.09971
KB54 | denarius | IMP. CAESAR. VESPASIANVS.AVG hd. r. | COS. ITER.TR.POT, Pax seated | Rome | Vespasian | Vespasian |  | <null> | Private | 54 | <null> |  | 0.005234417 | 0.5976779 | 7.231653 | 0.01842277 | 0.0001855469 | 0.2402074 | 0.01382485 | 0.008843158 | 0.001661027 | 0.00142094 | 0.000223214 | 0.000211639 | 0.001073492 | 92.76835 | 93.60731
LW1 | denarius | IMP NERO CAESAR AVG PP | SA-LVS | Rome | Nero | Nero | Lawrence Weston | <null> | Bristol City Museum |  | <null> | MacDowall issue IIIb Mac Dowall no. 68 | 0.007 | 0.655 | 7.51 | 0.009 | 0.001 | 0.91 | 0.005 | 0.01 | 0.0098 | 0.00048 | 0.001 | 0.0003 | 0.021 | 90.9 | 92.5
LW10 | denarius | IMP CAESAR VESPASIANVS AVG | COS VII, eagle, head r. | Rome | Vespasian | Vespasian | Lawrence Weston | <null> | Bristol City Museum |  | <null> |  | 0.008 | 0.595 | 16.15 | 0.007 | 0.002 | 0.41 | 0.013 | 0.05 | 0.0065 | 0.0001 | 0.0002 | 0.0003 | 0.042 | 82.7 | 83.8
LW100 | denarius | IMP NERVA CAES AVG P M TR P COS III PP | LIBERTAS PVBLICA | Rome | Nerva | Nerva | Lawrence Weston | <null> | Bristol City Museum |  | <null> |  | 0.02070594 | 0.5285714 | 8.842327 | 0.00920118 | 0.001125411 | 0.5242636 | 0.01901762 | 0.00457803 | 0.0008651396 | 3.604748e-05 | 0.0001441899 | 0.0003965223 | 0.02328471 | 90.02548 | 91.1016
LW101 | denarius | IMP NERVA CAES AVG P M TR P COS III PP | AEQVITAS AVGVST | Rome | Nerva | Nerva | Lawrence Weston | <null> | Bristol City Museum |  | <null> |  | 0.006691529 | 0.4825323 | 11.77086 | 0.00522767 | 0.001089955 | 0.8270682 | 0.002167678 | 0.002992339 | 0.0005654813 | 4.228608e-05 | 9.424689e-05 | 0.0002591789 | 0.001837814 | 86.89857 | 88.21001
LW102 | denarius | IMP NERVA CAES AVG P M TR P II COS III PP | CONCORDIA EXERCITVVM, clasped hands | Rome | Nerva | Nerva | Lawrence Weston | <null> | Bristol City Museum |  | <null> |  | 0.007796897 | 0.5475952 | 7.571468 | 0.007507209 | 0.001078339 | 0.4990028 | 0.002525755 | 0.003486641 | 0.0006588927 | 5.58834e-05 | 0.0001098155 | 0.0003019925 | 0.01103487 | 91.34738 | 92.40501
LW103 | denarius | IMP NERVA CAES AVG P M TR P COS III PP | CONCORDIA EXERCITVVM, clasped hands | Rome | Nerva | Nerva | Lawrence Weston | <null> | Bristol City Museum |  | <null> |  | 0.00635643 | 0.6103704 | 6.917903 | 0.009115015 | 0.0003133451 | 0.5265784 | 0.002059125 | 0.002842488 | 0.0005371631 | 7.472451e-05 | 8.952718e-05 | 0.0002461997 | 0.02362847 | 91.89989 | 93.06046
LW104 | denarius | IMP NERVA CAES AVG P M TR P COS III PP | CONCORDIA EXERCITVVM, clasped hands, aquila | Rome | Nerva | Nerva | Lawrence Weston | <null> | Bristol City Museum |  | <null> |  | 0.01145332 | 0.4782714 | 7.095413 | 0.009101314 | 0.0005646002 | 0.5332849 | 0.00371023 | 0.00512173 | 0.000967886 | 9.918969e-05 | 0.0001613143 | 0.0004436144 | 0.04813687 | 91.81327 | 92.87296
LW105 | denarius | IMP NERVA CAES AVG P M TR P II COS III PP | LIBERTAS PVBLICA | Rome | Nerva | Nerva | Lawrence Weston | <null> | Bristol City Museum |  | <null> |  | 0.01388004 | 0.3710646 | 10.92761 | 0.01482859 | 0.003346041 | 0.4652817 | 0.004496351 | 0.006206919 | 0.001172961 | 4.887338e-05 | 0.002168083 | 0.8911979 | 0.01673887 | 87.28196 | 88.13505
LW11 | denarius | CAESAR AVG F DOMITIANVS COS VI | PRINCEPS IVVENTVTIS, Vesta | Rome | Vespasian | Domitian | Lawrence Weston | <null> | Bristol City Museum |  | <null> |  | 0.009289873 | 0.6133592 | 21.41494 | 0.02022653 | 0.001761009 | 0.4519582 | 0.01651204 | 0.006362927 | 0.0008037381 | 0.0001072267 | 0.0002545171 | 0.0003817756 | 0.01151158 | 77.45253 | 78.0774 | 18.40674 | 15.65753 | 38.55335 | 0.8506383 | 2.094556
LW12 | denarius | CAES AVG F DOMIT COS III | PRINCEPS IVVENTVT, Spes | Rome | Vespasian | Domitian | Lawrence Weston | <null> | Bristol City Museum |  | <null> |  | 0.01248658 | 0.3260583 | 24.58188 | 0.01592268 | 0.003292934 | 0.4599032 | 0.01295839 | 0.003176071 | 0.0004011879 | 0.0001827412 | 0.001613491 | 0.0001905643 | 0.01240738 | 74.56952 | 74.90799 | 18.52599 | 15.66889 | 38.66324 | 0.8457496 | 2.086903
LW13 | denarius | IMP CAESAR VESPASIANVS AVG | IOVIS CVSTOS | Rome | Vespasian | Vespasian | Lawrence Weston | <null> | Bristol City Museum |  | <null> |  | 0.006 | 0.356 | 19.04 | 0.011 | 0.003 | 0.41 | 0.012 | 0.004 | 0.0019 | 9e-05 | 0.0006 | 0.1138 | 0.045 | 80 | 80.8
LW14 | denarius | IMP CAESAR VESPASIANVS AVG | COS VIII, Mars | Rome | Vespasian | Vespasian | Lawrence Weston | <null> | Bristol City Museum |  | <null> |  | 0.006 | 0.356 | 24.09 | 0.012 | 0.002 | 0.78 | 0.004 | 0.004 | 0.0174 | 9e-05 | 0.0002 | 0.0002 | 0.025 | 74.7 | 75.9
LW15 | denarius | CAESAR AVG F DOMITIANVS COS VI | PRINCEPS IVVENTVTIS, Salus | Rome | Vespasian | Domitian | Lawrence Weston | <null> | Bristol City Museum |  | <null> |  | 0.006603591 | 0.4354726 | 21.17676 | 0.02411843 | 0.001548996 | 0.7249376 | 0.004251627 | 0.004523007 | 0.001839239 | 0.0001365963 | 0.0001809203 | 0.03004565 | 0.02269098 | 77.56689 | 78.02505
LW16 | denarius | CAESAR AVG F DOMITIANVS COS VI | PRINCEPS IVVENTVTIS, Vesta | Rome | Vespasian | Domitian | Lawrence Weston | <null> | Bristol City Museum |  | <null> |  | 0.01256026 | 0.4679012 | 15.7356 | 0.01246366 | 0.00142763 | 0.4264399 | 0.01743264 | 0.004254915 | 0.000537463 | 0.0001367573 | 0.0001701966 | 0.0002552949 | 0.01099297 | 83.30982 | 83.78872
LW17 | denarius | IMP CAESAR VESPASIANVS AVG | COS VIII, Mars | Rome | Vespasian | Vespasian | Lawrence Weston | <null> | Bristol City Museum |  | <null> |  | 0.005886748 | 0.369074 | 20.84455 | 0.01054853 | 0.001191673 | 0.7781045 | 0.003790098 | 0.004032019 | 0.01372557 | 0.0002785536 | 0.0004834052 | 0.0002419212 | 0.03465554 | 77.93344 | 78.33717
LW18 | denarius | CAESAR VESPASIANVS AVG | ANNONA AVG. | Rome | Vespasian | Titus | Lawrence Weston | <null> | Bristol City Museum |  | <null> |  | 0.006 | 0.421 | 21.29 | 0.018 | 0.002 | 0.51 | 0.004 | 0.01 | 0.008 | 0.00018 | 0.0002 | 0.0003 | 0.01 | 77.7 | 78.7
LW19 | denarius | IMP CAESAR VESPASIANVS AVG | COS ITER TR POT, Mars | Rome | Vespasian | Vespasian | Lawrence Weston | <null> | Bristol City Museum |  | <null> |  | 0.01270439 | 0.6205792 | 18.52545 | 0.007420194 | 0.001158848 | 0.2502161 | 0.007328992 | 0.003220589 | 0.0009538847 | 6.49435e-05 | 0.0001288235 | 0.0001932353 | 0.0009661766 | 80.56962 | 81.19116
LW2 | denarius | IMP SER GALBA AVG | SPQR OB C S | Rome | Galba | Galba | Lawrence Weston | <null> | Bristol City Museum |  | <null> | After adoption of praenomen imperator, Phase I | 0.01347578 | 0.6518379 | 9.277455 | 0.00270212 | 0.0008888823 | 0.6062386 | 0.004233322 | 0.004503534 | 0.003969009 | 0.000140827 | 0.0003671044 | 0.000270212 | 0.01024732 | 89.42367 | 90.08576
LW20 | denarius | IMP CAES VESP AVG CEN | SALVS AVG, Salus std., l. | Rome | Vespasian | Vespasian | Lawrence Weston | <null> | Bristol City Museum |  | <null> |  | 0.016 | 0.361 | 17.29 | 0.015 | 0.002 | 0.53 | 0.019 | 0.004 | 0.0006 | 9e-05 | 0.0002 | 0.0003 | 0.054 | 81.7 | 82.7
LW21 | denarius | IMP CAESAR VESP AVG | COS V, two laurel trees | Rome | Vespasian | Vespasian | Lawrence Weston | <null> | Bristol City Museum |  | <null> |  | 0.005849726 | 0.5135673 | 9.592493 | 0.004182366 | 0.001144882 | 0.3334534 | 0.02948891 | 0.02007696 | 0.002207657 | 4.608148e-05 | 0.000428391 | 0.0002403997 | 0.007977029 | 89.48884 | 90.01039
LW22 | denarius | IMP CAES VESP AVG P M COS IIII | VICTORIA AVGVSTI | Rome | Vespasian | Vespasian | Lawrence Weston | <null> | Bristol City Museum |  | <null> |  | 0.01208384 | 0.5891182 | 21.68179 | 0.01387416 | 0.002196751 | 0.5290276 | 0.01044859 | 0.003633157 | 0.001072344 | 8.231689e-05 | 0.0007744412 | 0.0002179894 | 0.001089947 | 77.15459 | 77.7448
LW23 | denarius | IMP CAES VESP AVG P M COS III CEN | FIDES PVBL | Rome | Vespasian | Vespasian | Lawrence Weston | <null> | Bristol City Museum |  | <null> |  | 0.01907037 | 0.6504235 | 17.52503 | 0.00955923 | 0.001035138 | 0.4253235 | 0.005164539 | 0.00549419 | 0.002048853 | 0.0001403986 | 0.0002197676 | 0.0003296514 | 0.007767222 | 81.3484 | 82.00659
LW24 | denarius | IMP CAESAR VESPASIANVS AVG | COS ITER FORT RED, Fortuna | Rome | Vespasian | Vespasian | Lawrence Weston | <null> | Bristol City Museum |  | <null> |  | 0.006310126 | 0.5965746 | 16.76879 | 0.01924167 | 0.00189837 | 0.3867677 | 0.008616502 | 0.004322004 | 0.002529924 | 0.0001653925 | 0.001268383 | 0.1795608 | 0.002999781 | 82.02095 | 82.62053
LW25 | denarius | IMP CAES VESP AVG P M COS IIII | CONCORDIA AVGVSTI | Rome | Vespasian | Vespasian | Lawrence Weston | <null> | Bristol City Museum |  | <null> |  | 0.008537799 | 0.397005 | 17.95733 | 0.007557211 | 0.002452185 | 0.3370577 | 0.005496939 | 0.0187934 | 0.004741977 | 0.0001413958 | 0.0002339123 | 0.0003508684 | 0.0392364 | 81.22106 | 81.65731
LW26 | denarius | IMP CAESAR VESPASIANVS AVG | COS ITER TR POT, Pax | Rome | Vespasian | Vespasian | Lawrence Weston | <null> | Bristol City Museum |  | <null> |  | 0.006262426 | 0.5609102 | 7.872477 | 0.004644775 | 0.0004289333 | 0.3415204 | 0.01043595 | 0.004289333 | 0.002038465 | 7.297632e-05 | 0.0005107387 | 0.00025736 | 0.01856224 | 91.17759 | 91.75706
LW27 | denarius | IMP TITVS CAES VESPASIAN AVG PM | TR P VIIII IMP XIIII COS VII PP, rostral column | Rome | Titus | Titus | Lawrence Weston | <null> | Bristol City Museum |  | <null> | Group 3 | 0.00864149 | 0.5284368 | 19.61737 | 0.01010477 | 0.001946841 | 0.4593931 | 0.01307712 | 0.005918829 | 0.0007476416 | 0.0001205493 | 0.0002367532 | 0.0003551297 | 0.01082473 | 79.34282 | 79.88209
LW28 | denarius | IMP TITVS CAES VESPASIAN AVG PM | TR P VIIII IMP XV COS VII PP, captive | Rome | Titus | Titus | Lawrence Weston | <null> | Bristol City Museum |  | <null> | Group 4 | 0.01518213 | 0.5060419 | 19.93207 | 0.01215306 | 0.0009730268 | 0.4578329 | 0.004071139 | 0.004330999 | 0.002022123 | 0.0001256383 | 0.00017324 | 0.0002598599 | 0.01272886 | 79.05204 | 79.57081
LW29 | denarius | IMP TITVS CAES VESPASIAN AVG PM | TR P IX IMP XV COS VIII PP, elephant | Rome | Titus | Titus | Lawrence Weston | <null> | Bristol City Museum |  | <null> | Group 4 | 0.01400142 | 0.5294109 | 22.11779 | 0.0148626 | 0.0021515 | 1.345491 | 0.008646929 | 0.004604293 | 0.008589188 | 0.0001319256 | 0.0004548936 | 0.0002762576 | 0.01807967 | 75.9355 | 76.483
LW3 | denarius | IMP OTHO CAESAR AVG TR P | PONT MAX, Aequitas stg. l. | Rome | Otho | Otho | Lawrence Weston | <null> | Bristol City Museum |  | <null> | Phase III 3 | 0.01474012 | 0.7482067 | 6.518277 | 0.002860767 | 0.0004767944 | 0.9528978 | 0.004481868 | 0.004767944 | 0.001638899 | 9.16462e-05 | 0.0004417009 | 0.0002860767 | 0.01967115 | 91.73116 | 92.49904
LW30 | denarius | IMP TITVS CAES VESPASIAN AVG PM | TR P VIIII IMP XIIII COS VII PP, capricorn | Rome | Titus | Titus | Lawrence Weston | <null> | Bristol City Museum |  | <null> | Group 2 or 3 | 0.01360238 | 0.503606 | 21.96511 | 0.01522476 | 0.001714139 | 0.4008418 | 0.01074816 | 0.002686625 | 0.001762154 | 0.0002034885 | 0.0004278675 | 0.0001611975 | 0.0140652 | 77.06985 | 77.58752
LW31 | denarius | IMP TITVS CAES VESPASIAN AVG PM | TR P VIIII IMP XIIII COS VII PP, Venus | Rome | Titus | Titus | Lawrence Weston | <null> | Bristol City Museum |  | <null> | Group 3 | 0.007784193 | 0.4069618 | 18.86015 | 0.01809296 | 0.002198833 | 0.195925 | 0.01447196 | 0.005331639 | 0.002611572 | 0.0003674997 | 0.0008094657 | 0.03611458 | 0.001599492 | 80.44758 | 80.85614
LW32 | denarius | IMP TITVS CAES VESPASIAN AVG PM | TR P VIIII IMP XIIII COS VII PP, Venus | Rome | Titus | Titus | Lawrence Weston | <null> | Bristol City Museum |  | <null> | Group 3 | 0.005550496 | 0.4712403 | 19.56715 | 0.0106164 | 0.001767835 | 0.2692494 | 0.003573607 | 0.003801709 | 0.0004802159 | 0.0002172253 | 0.0001520684 | 0.0002281026 | 0.01354142 | 79.65243 | 80.13721
LW33 | denarius | IMP TITVS CAES VESPASIAN AVG PM | TR P VIIII IMP XIIII COS VII PP, Ceres | Rome | Titus | Titus | Lawrence Weston | <null> | Bristol City Museum |  | <null> | Group 3 | 0.008970761 | 0.5432552 | 20.27651 | 0.124777 | 0.002317302 | 0.4037994 | 0.01636889 | 0.006144357 | 0.0006206642 | 0.001667271 | 0.000920904 | 0.0003686614 | 0.01073982 | 78.60354 | 79.15754
LW34 | denarius | IMP TITVS CAES VESPASIAN AVG PM | TR P IX IMP XV COS VIII PP, elephant | Rome | Titus | Titus | Lawrence Weston | <null> | Bristol City Museum |  | <null> | Group 4 | 0.01035906 | 0.5265615 | 21.43766 | 0.02467055 | 0.001711211 | 0.8688675 | 0.01423597 | 0.003503564 | 0.03379123 | 0.0001279169 | 0.0005176988 | 0.0002102139 | 0.007343924 | 77.07044 | 77.60435
LW35 | denarius | IVLIA AVGVSTA TITI AVGVSTI F | VENVS AVGVST | Rome | Titus | Julia Titi | Lawrence Weston | <null> | Bristol City Museum |  | <null> |  | 0.006043887 | 0.4620452 | 6.945407 | 0.01571435 | 0.0004139649 | 0.2088447 | 0.01583934 | 0.004139649 | 0.00234687 | 0.0002552517 | 0.000165586 | 0.0005129804 | 0.009539691 | 92.32873 | 92.80032
LW36 | denarius | IMP TITVS CAES VESPASIAN AVG PM | TR P IX IMP XV COS VIII PP, thunderbolt | Rome | Titus | Titus | Lawrence Weston | <null> | Bristol City Museum |  | <null> | Group 4 | 0.01515867 | 0.4838526 | 28.06807 | 0.009313384 | 0.003417759 | 1.153923 | 0.01742665 | 0.004239476 | 0.003181546 | 0.0001111394 | 0.000169579 | 0.0005165433 | 0.01566585 | 70.22496 | 70.72448
LW37 | denarius | IMP TITVS CAES VESPASIAN AVG PM | TR P IX IMP XV COS VIII PP, curule chair | Rome | Titus | Titus | Lawrence Weston | <null> | Bristol City Museum |  | <null> |  | 0.0113779 | 0.4794721 | 21.87253 | 0.01081927 | 0.00261568 | 1.426785 | 0.01263284 | 0.003548051 | 0.001602734 | 0.000171861 | 0.000141922 | 0.0006192615 | 0.02313741 | 76.15455 | 76.65716
LW38 | denarius | CAESAR DIVI F DOMITIANVS COS VII | PRINCEPS IVVENTVTIS, Minerva | Rome | Titus | Domitian | Lawrence Weston | <null> | Bristol City Museum |  | <null> |  | 0.003691197 | 0.4833096 | 22.12968 | 0.006373814 | 0.001073122 | 0.6159693 | 0.005336625 | 0.002528217 | 0.001106937 | 5.027816e-05 | 0.0001011287 | 0.000151693 | 0.01458623 | 76.73604 | 77.23394
LW39 | denarius | CAESAR DIVI F DOMITIANVS COS VII | PRINCEPS IVVENTVTIS, table, helmet | Rome | Titus | Domitian | Lawrence Weston | <null> | Bristol City Museum |  | <null> |  | 0.01322307 | 0.3926204 | 19.73977 | 0.03613814 | 0.001427664 | 0.3118569 | 0.01403403 | 0.003985769 | 0.00950888 | 0.0002802806 | 0.0001594307 | 0.0006181442 | 0.001195731 | 79.47518 | 79.869
LW4 | denarius | A VITELLIVS GERMANICVS IMP | CONCORDIA P R, concordia std., l. | Rome | Vitellius | Vitellius | Lawrence Weston | <null> | Bristol City Museum |  | <null> | Phase I | 0.013 | 0.71 | 19.09 | 0.032 | 0.003 | 0.71 | 0.004 | 0.004 | 0.003 | 0.00026 | 0.0008 | 0.0005 | 0.001 | 79.4 | 80.9 | 18.42765 | 15.65339 | 38.52407 | 0.8494339 | 2.090636
LW40 | denarius | IMP CAES DOMIT AVG GERM PM TR P XIIII | IMP XXII COS XVII CENS P P P | Rome | Domitian | Domitian | Lawrence Weston | <null> | Bristol City Museum |  | <null> |  | 0.006004053 | 0.1580709 | 4.50613 | 0.005919029 | 0.0008911195 | 0.3123526 | 0.003865623 | 0.004112365 | 0.001739404 | 5.280852e-05 | 0.0001644946 | 0.0002467419 | 0.0160909 | 94.98436 | 95.15852 | 18.35602 | 15.66605 | 38.54737 | 0.8534622 | 2.100025
LW41 | denarius | IMP CAES DOMITIANVS AVG PM | TR POT COS VIII P P | Rome | Domitian | Domitian | Lawrence Weston | <null> | Bristol City Museum |  | <null> |  | 0.006723431 | 0.449311 | 22.01971 | 0.04897612 | 0.003623411 | 1.356026 | 0.004328785 | 0.00460509 | 0.003144229 | 0.0004140809 | 0.0005628078 | 0.1711639 | 0.01514379 | 75.91627 | 76.38072 | 18.41788 | 15.65448 | 38.54006 | 0.8499554 | 2.092561
LW42 | denarius | IMP CAES DOMIT AVG GERM PM TR P XIII | IMP XXII COS XVI CENS P P P | Rome | Domitian | Domitian | Lawrence Weston | <null> | Bristol City Museum |  | <null> |  | 0.005151998 | 0.6003991 | 6.062842 | 0.00511639 | 0.0003528766 | 0.4915733 | 0.00331704 | 0.003528766 | 0.001919682 | 9.603712e-05 | 0.0005456601 | 0.09071834 | 0.02755263 | 92.70689 | 93.33484
LW43 | denarius | IMP CAES DOMIT AVG GERM PM TR P XI | IMP XXI COS XVI CENS P P P | Rome | Domitian | Domitian | Lawrence Weston | <null> | Bristol City Museum |  | <null> |  | 0.004825695 | 0.5612961 | 6.667382 | 0.001983162 | 0.0003305271 | 0.370244 | 0.01082654 | 0.003305271 | 0.0004175079 | 1.983162e-05 | 0.0001322108 | 0.0004957418 | 0.01233537 | 92.36641 | 92.94004
LW44 | denarius | IMP CAES DOMITIANVS AVG PM | TR P COS VII DES VIII P P, table, crescents | Rome | Domitian | Domitian | Lawrence Weston | <null> | Bristol City Museum |  | <null> |  | 0.003846027 | 0.5758314 | 22.63678 | 0.00859601 | 0.003306316 | 1.266587 | 0.005866974 | 0.002634265 | 0.0003327492 | 1.580559e-05 | 0.0001053706 | 0.0001580559 | 0.01841266 | 75.47752 | 76.07177
LW45 | denarius | IMP CAES DOMIT AVG GERM PM TR P VIII | IMP XIX COS XIIII CENS P P P | Rome | Domitian | Domitian | Lawrence Weston | <null> | Bristol City Museum |  | <null> |  | 0.01360688 | 0.4395034 | 7.141103 | 0.002749572 | 0.000458262 | 0.4916545 | 0.009812729 | 0.00458262 | 0.0005788572 | 6.194974e-05 | 0.0001833048 | 0.02869644 | 0.02206081 | 91.84495 | 92.30651
LW46 | denarius | IMP CAES DOMIT AVG GERM PM TR P VII | IMP XIIII COS XIIII CENS P P P | Rome | Domitian | Domitian | Lawrence Weston | <null> | Bristol City Museum |  | <null> |  | 0.005744715 | 0.5214272 | 6.396677 | 0.002360842 | 0.0002475416 | 0.4008046 | 0.003698652 | 0.003934736 | 0.002554298 | 0.0001220777 | 0.0004342 | 0.0002360842 | 0.02753141 | 92.63423 | 93.18319
LW47 | denarius | IMP CAES DOMIT AVG GERM PM TR P VIII | COS XIIII LVD SAEC FEC | Rome | Domitian | Domitian | Lawrence Weston | <null> | Bristol City Museum |  | <null> |  | 0.007525983 | 0.479812 | 6.852823 | 0.00309287 | 0.0005154783 | 0.3466719 | 0.004845496 | 0.005154783 | 0.0006511304 | 3.09287e-05 | 0.0002061913 | 0.000309287 | 0.02213095 | 92.27623 | 92.77817
LW48 | denarius | IMP CAES DOMIT AVG GERM PM TR P VIIII | IMP XXI COS XV CENS P P P | Rome | Domitian | Domitian | Lawrence Weston | <null> | Bristol City Museum |  | <null> |  | 0.01662174 | 0.9604206 | 6.887788 | 0.003069513 | 0.0005115855 | 0.3850096 | 0.004808904 | 0.005115855 | 0.0006462133 | 6.681667e-05 | 0.0002046342 | 0.0003069513 | 0.01325792 | 91.72217 | 92.69585
LW49 | denarius | IMP CAES DOMIT AVG GERM PM TR P XV | IMP XXII COS XVII CENS P P P | Rome | Domitian | Domitian | Lawrence Weston | <null> | Bristol City Museum |  | <null> |  | 0.00726 | 0.5366318 | 7.562391 | 0.006847453 | 0.0004972603 | 0.4392974 | 0.004674246 | 0.004972603 | 0.0006281182 | 0.0003086152 | 0.0001989041 | 0.0002983562 | 0.01965241 | 91.41634 | 91.97263
LW5 | denarius | A VITELLIVS GERM IMP AVG TR P | LIBERTAS RESTITVTA | Rome | Vitellius | Vitellius | Lawrence Weston | <null> | Bristol City Museum |  | <null> | Phase IV | 0.005910937 | 0.5769225 | 18.72788 | 0.004405108 | 0.001078261 | 0.364224 | 0.007534049 | 0.004048587 | 0.002951648 | 4.666166e-05 | 0.0001619435 | 0.0145081 | 0.001214576 | 80.28912 | 80.86725
LW50 | denarius | IMP CAES DOMIT AVG GERM PM TR P VII | IMP XIIII COS XIIII CENS P P P | Rome | Domitian | Domitian | Lawrence Weston | <null> | Bristol City Museum |  | <null> |  | 0.01561857 | 0.2909278 | 5.966879 | 0.002908461 | 0.0004847435 | 0.4220067 | 0.004556589 | 0.004847435 | 0.0006123076 | 6.925489e-05 | 0.0001938974 | 0.0002908461 | 0.0406649 | 93.24994 | 93.58153
LW51 | denarius | IMP CAES DOMIT AVG GERM PM TR P V | IMP XII COS XII CENS P P P | Rome | Domitian | Domitian | Lawrence Weston | <null> | Bristol City Museum |  | <null> |  | 0.006922051 | 0.7046187 | 6.579893 | 0.0085412 | 0.0004741131 | 0.4236037 | 0.002942276 | 0.004741131 | 0.002646657 | 0.0001249093 | 0.0001896452 | 0.0002844678 | 0.02810157 | 92.23692 | 92.96964
LW52 | denarius | IMP CAES DOMIT AVG GERM PM TR P VIII | IMP XIX COS XIIII CENS P P P | Rome | Domitian | Domitian | Lawrence Weston | <null> | Bristol City Museum |  | <null> |  | 0.006433927 | 0.5778219 | 11.04672 | 0.002644079 | 0.001980078 | 0.3979679 | 0.008551153 | 0.004406799 | 0.006388031 | 0.0002635494 | 0.0033922 | 0.5445791 | 0.004135047 | 87.39472 | 87.97668 | 18.39101 | 15.65921 | 38.55226 | 0.8514322 | 2.096238
LW53 | denarius | IMP CAES DOMIT AVG GERM PM TR P XI | IMP XXI.COS XVI CENS P P P | Rome | Domitian | Domitian | Lawrence Weston | <null> | Bristol City Museum |  | <null> |  | 0.01083164 | 0.6194425 | 7.899006 | 0.004451358 | 0.000741893 | 0.5351748 | 0.006973794 | 0.00741893 | 0.0009371279 | 0.0001035806 | 0.0002967572 | 0.0004451358 | 0.04062924 | 90.87355 | 91.53362
LW54 | denarius | IMP CAES DOMIT AVG GERM P M TR P XII | IMP XXII COS XVI CENS P P P | Rome | Domitian | Domitian | Lawrence Weston | <null> | Bristol City Museum |  | <null> |  | 0.005283414 | 0.2921124 | 7.903326 | 0.002171266 | 0.00223394 | 0.5783027 | 0.002888081 | 0.003618777 | 0.0004571087 | 2.171266e-05 | 0.0001447511 | 0.0002171266 | 0.02517243 | 91.18405 | 91.50134 | 18.3418 | 15.65967 | 38.51004 | 0.8537737 | 2.099647
LW55 | denarius | IMP CAES DOMIT AVG GERM PM TR P VIII | IMP XIX COS XIIII CENS P P P | Rome | Domitian | Domitian | Lawrence Weston | <null> | Bristol City Museum |  | <null> |  | 0.01363632 | 0.6179613 | 7.458725 | 0.01324183 | 0.001717944 | 0.3597537 | 0.008779547 | 0.009339943 | 0.002850755 | 0.0001782709 | 0.0008489122 | 0.0005603966 | 0.03619809 | 91.47621 | 92.13037
LW56 | denarius | IMP CAES DOMIT AVG GERM PM TR P XI | IMP XXI COS XVI CENS P P P | Rome | Domitian | Domitian | Lawrence Weston | <null> | Bristol City Museum |  | <null> |  | 0.008636199 | 0.4778806 | 6.59745 | 0.003549123 | 0.0005915205 | 0.4516246 | 0.005560293 | 0.005915205 | 0.0007471838 | 8.700073e-05 | 0.0002366082 | 0.0003549123 | 0.0302723 | 92.4171 | 92.92525
LW57 | denarius | IMP CAES DOMIT AVG GERM PM TR P X | IMP XXI COS XV CENS P P P | Rome | Domitian | Domitian | Lawrence Weston | <null> | Bristol City Museum |  | <null> |  | 0.006 | 0.172 | 7.2 | 0.006 | 0 | 0.5 | 0.002 | 0.004 | 0.0005 | 0.00042 | 0.0007 | 0.0009 | 0.043 | 92.1 | 92.8
LW58 | denarius | IMP CAES DOMIT AVG GERM PM TR P XI | IMP XXI COS XVI CENS P P P | Rome | Domitian | Domitian | Lawrence Weston | <null> | Bristol City Museum |  | <null> |  | 0.025 | 0.421 | 7.81 | 0.017 | 0.001 | 0.62 | 0.006 | 0.006 | 0.0017 | 0.00031 | 0.0007 | 0.0004 | 0.042 | 91.1 | 92.1
LW59 | denarius | IMP CAES DOMIT AVG GERM PM TR P VIIII | IMP XXI COS XV CENS P P P | Rome | Domitian | Domitian | Lawrence Weston | <null> | Bristol City Museum |  | <null> |  | 0.007 | 0.743 | 11.37 | 0.007 | 0.002 | 0.59 | 0.005 | 0.005 | 0.0006 | 8e-05 | 0.0002 | 0.0003 | 0.021 | 87.2 | 88.6
LW6 | denarius | A VITELLIVS GERM IMP AVG TR P | PONT MAXIM | Rome | Vitellius | Vitellius | Lawrence Weston | <null> | Bristol City Museum |  | <null> | Phase IV | 0.006797386 | 0.6235799 | 15.89773 | 0.03157178 | 0.03199012 | 0.5257662 | 0.004376399 | 0.004655744 | 0.004263686 | 0.0001603063 | 0.001207548 | 0.2803236 | 0.007795731 | 82.57978 | 83.21115
LW60 | denarius | IMP CAES DOMIT AVG GERM PM TR P VIII | IMP XIX COS XIIII CENS P P P | Rome | Domitian | Domitian | Lawrence Weston | <null> | Bristol City Museum |  | <null> |  | 0.007 | 0.49 | 12.39 | 0.011 | 0 | 0.41 | 0.01 | 0.005 | 0.0006 | 0.00011 | 0.0002 | 0.0012 | 0.012 | 86.7 | 87.6
LW61 | denarius | IMP CAES DOMIT AVG GERM PM TR P VIII | IMP XIX COS XIIII CENS P P P | Rome | Domitian | Domitian | Lawrence Weston | <null> | Bristol City Museum |  | <null> |  | 0.006422473 | 0.5371625 | 6.284086 | 0.01117277 | 0.0004398954 | 0.5252919 | 0.004135017 | 0.004398954 | 0.004070045 | 0.0001811725 | 0.0004714936 | 0.0002639372 | 0.0110419 | 92.61086 | 93.15907
LW62 | denarius | IMP CAES DOMIT AVG GERM PM TR P VIII | IMP XIX COS XIIII CENS P P P | Rome | Domitian | Domitian | Lawrence Weston | <null> | Bristol City Museum |  | <null> |  | 0.008 | 0.642 | 6.91 | 0.011 | 0.001 | 0.43 | 0.005 | 0.006 | 0.0007 | 0.0001 | 0.0002 | 0.0003 | 0.004 | 92 | 93.1
LW63 | denarius | IMP CAES DOMIT AVG GERM PM TR P XI | IMP XXI COS XVI CENS P P P | Rome | Domitian | Domitian | Lawrence Weston | <null> | Bristol City Museum |  | <null> |  | 0.021 | 0.51 | 9.21 | 0.007 | 0.001 | 0.63 | 0.004 | 0.004 | 0.0006 | 0.00011 | 0.0002 | 0.0003 | 0.082 | 89.5 | 90.8
LW64 | denarius | IMP CAES DOMIT AVG GERM PM TR P VIIII | IMP XXI COS XV CENS P P P | Rome | Domitian | Domitian | Lawrence Weston | <null> | Bristol City Museum |  | <null> |  | 0.007 | 0.299 | 7.04 | 0.003 | 0 | 0.44 | 0.004 | 0.005 | 0.0006 | 7e-05 | 0.0002 | 0.0003 | 0.035 | 92.2 | 92.9
LW65 | denarius | IMP CAES DOMIT AVG GERM PM TR P VIII | IMP XIX COS XIIII CENS P P P | Rome | Domitian | Domitian | Lawrence Weston | <null> | Bristol City Museum |  | <null> |  | 0.022 | 0.618 | 9.09 | 0.004 | 0.001 | 0.44 | 0.012 | 0.006 | 0.0027 | 0.00019 | 0.0002 | 0.0007 | 0.01 | 89.8 | 90.9
LW66 | denarius | IMP CAES DOMIT AVG GERM PM TR P XIII | IMP XXII COS XVI CENS P P P | Rome | Domitian | Domitian | Lawrence Weston | <null> | Bristol City Museum |  | <null> |  | 0.007 | 0.292 | 7.01 | 0.012 | 0.001 | 0.57 | 0.004 | 0.005 | 0.0036 | 0.00013 | 0.0002 | 0.0003 | 0.035 | 92.1 | 93
LW67 | denarius | IMP CAES DOMIT AVG GERM PM TR P XV | IMP XXII COS XVII CENS P P P | Rome | Domitian | Domitian | Lawrence Weston | <null> | Bristol City Museum |  | <null> |  | 0.017 | 0.52 | 6.58 | 0.009 | 0 | 0.44 | 0.004 | 0.005 | 0.0028 | 0.00017 | 0.0002 | 0.0007 | 0.015 | 92.4 | 93.4
LW68 | denarius | IMP CAES DOMIT AVG GERM PM TR P XII | IMP XXII COS XVI CENS P P P | Rome | Domitian | Domitian | Lawrence Weston | <null> | Bristol City Museum |  | <null> |  | 0.013 | 0.453 | 6.87 | 0.014 | 0.001 | 0.48 | 0.008 | 0.009 | 0.004 | 0.0002 | 0.0003 | 0.109 | 0.024 | 92 | 93
LW69 | denarius | IMP CAES DOMIT AVG GERM PM TR P XII | IMP XXII COS XVI CENS P P P | Rome | Domitian | Domitian | Lawrence Weston | <null> | Bristol City Museum |  | <null> |  | 0.006 | 0.393 | 10.35 | 0.007 | 0.001 | 0.42 | 0.004 | 0.004 | 0.0005 | 9e-05 | 0.0002 | 0.0002 | 0.009 | 88.8 | 89.6
LW7 | denarius | CAESAR VESPASIANVS AVG | IMP XIX, sow | Rome | Vespasian | Vespasian | Lawrence Weston | <null> | Bristol City Museum |  | <null> |  | 0.008224573 | 0.3337953 | 23.3174 | 0.01853692 | 0.00205167 | 0.5894692 | 0.005295273 | 0.01545071 | 0.00451464 | 0.0004961508 | 0.0008995048 | 0.0008565015 | 0.02560031 | 75.67741 | 76.0368
LW70 | denarius | IMP CAES DOMIT AVG GERM PM TR P XV | IMP XXII COS XVII CENS P P P | Rome | Domitian | Domitian | Lawrence Weston | <null> | Bristol City Museum |  | <null> |  | 0.024 | 0.355 | 7.36 | 0.013 | 0.001 | 0.59 | 0.007 | 0.008 | 0.003 | 0.0002 | 0.0003 | 0.0005 | 0.038 | 91.6 | 92.6
LW71 | denarius | IMP CAES DOMIT AVG GERM PM TR P VIIII | IMP XXI COS XV CENS P P P | Rome | Domitian | Domitian | Lawrence Weston | <null> | Bristol City Museum |  | <null> |  | 0.009 | 0.69 | 6.46 | 0.014 | 0.001 | 0.45 | 0.006 | 0.006 | 0.0015 | 0.0001 | 0.0002 | 0.0004 | 0.048 | 92.3 | 93.5
LW72 | denarius | IMP CAES DOMIT AVG GERM PM TR P XII | IMP XXII COS XVI CENS P P P | Rome | Domitian | Domitian | Lawrence Weston | <null> | Bristol City Museum |  | <null> |  | 0.007 | 0.479 | 10.48 | 0.009 | 0.001 | 0.55 | 0.004 | 0.004 | 0.0016 | 0.00017 | 0.0002 | 0.0003 | 0.016 | 88.5 | 89.5
LW73 | denarius | IMP CAES DOMIT AVG GERM PM TR P XII | IMP XXII COS XVI CENS P P P | Rome | Domitian | Domitian | Lawrence Weston | <null> | Bristol City Museum |  | <null> |  | 0.008 | 0.367 | 6.93 | 0.006 | 0.001 | 0.58 | 0.005 | 0.005 | 0.0007 | 0.00011 | 0.0002 | 0.0003 | 0.069 | 92 | 93
LW74 | denarius | IMP CAES DOMIT AVG GERM PM TR P VIIII | IMP XXI COS XV CENS P P P | Rome | Domitian | Domitian | Lawrence Weston | <null> | Bristol City Museum |  | <null> |  | 0.007 | 0.702 | 7.35 | 0.011 | 0.001 | 0.43 | 0.001 | 0.005 | 0.0006 | 0.00012 | 0.0002 | 0.0003 | 0.053 | 91.4 | 92.6
LW75 | denarius | IMP CAES DOMITIANVS AVG PM | TR P COS VII DES VIII P P, altar | Rome | Domitian | Domitian | Lawrence Weston | <null> | Bristol City Museum |  | <null> |  | 0.016 | 0.624 | 6.08 | 0.016 | 0 | 0.76 | 0.009 | 0.004 | 0.0077 | 6e-05 | 0.0003 | 0.0002 | 0.016 | 92.5 | 93.9 | 18.39539 | 15.65699 | 38.54097 | 0.8511414 | 2.095176
LW97 | denarius | IMP NERVA CAES AVG P M TR P COS III PP | AEQVITAS AVGVST | Rome | Nerva | Nerva | Lawrence Weston | <null> | Bristol City Museum |  | <null> |  | 0.01267023 | 0.7079884 | 7.942221 | 0.0122122 | 0.001338723 | 0.5020391 | 0.004104441 | 0.005665914 | 0.001070724 | 4.461349e-05 | 0.000178454 | 0.0004907484 | 0.01735676 | 90.79262 | 92.02
LW98 | denarius | IMP NERVA CAES AVG P M TR POT II | COS III PATER PATRIAE, sacrificial implements | Rome | Nerva | Nerva | Lawrence Weston | <null> | Bristol City Museum |  | <null> |  | 0.01035035 | 0.3967183 | 6.393222 | 0.01632103 | 0.0005102284 | 0.5093985 | 0.003352929 | 0.0046285 | 0.0008746772 | 0.0001191229 | 0.0001457795 | 0.0004008937 | 0.002842701 | 92.66112 | 93.57007
LW99 | denarius | IMP NERVA CAES AVG P M TR P II COS III PP | CONCORDIA EXERCITVVM, clasped hands | Rome | Nerva | Nerva | Lawrence Weston | <null> | Bristol City Museum |  | <null> |  | 0.01940348 | 0.2213582 | 15.12027 | 0.02885316 | 0.001972312 | 0.5659104 | 0.002812863 | 0.003882974 | 0.0007337904 | 8.610533e-05 | 0.0001222984 | 0.0003363206 | 0.01803116 | 84.01622 | 84.82152
M1 | denarius | IMP NERO CAESAR AVG PP | Three standards | Rome | Nero | Nero |  | <null> | Muona |  | <null> | MacDowall issue IIIb Mac Dowall no. 69 | 0.001289853 | 0.6438354 | 9.502951 | 0.01194454 | 0.001565057 | 0.4028431 | 0.002730949 | 0.001967458 | 0.001958743 | 2.936504e-05 | 0.000568872 | 0.2541418 | 0.003625124 | 89.17055 | 90.22085
M10 | denarius | A VITELLIVS GERMANICVS IMP | No legend, Victory std. l. | Rome | Vitellius | Vitellius |  | <null> | Muona |  | <null> | Phase I | 0.01595393 | 0.6330735 | 16.36166 | 0.02840089 | 0.003469065 | 0.9954947 | 0.00465675 | 0.0033595125 | 0.002017723 | 0.0005294097 | 0.001948614 | 0.5211477 | 0.00199575 | 81.42629 | 83.05686
M11 | denarius | A VITELLIVS GERMAN IMP TRP | CONCORDIA P R | Rome | Vitellius | Vitellius |  | <null> | Muona |  | <null> | Phase III | 0.01172159 | 0.6101037 | 19.68268 | 0.01247666 | 0.001711291 | 0.6899847 | 0.008870394 | 0.006399356 | 0.0006969595 | 0.0001904608 | 0.0003167998 | 0.0005702396 | 0.003801597 | 78.97047 | 80.27436 | 18.43941 | 15.65943 | 38.59203 | 0.8492304 | 2.09299
M12 | denarius | A VITELLIVS GERM IMP AVG TR P | PONT MAXIM, Vesta std. r. | Rome | Vitellius | Vitellius |  | <null> | Muona |  | <null> | Phase IV Sectioned for SEM. | 0.003777664 | 0.7278578 | 6.238279 | 0.008552197 | 0.0006727445 | 0.5230063 | 0.005912615 | 0.00205219 | 0.000214408 | 0.0001711476 | 9.188912e-05 | 0.0001837782 | 0.007927401 | 92.4813 | 93.74009 | 18.43435 | 15.65671 | 38.54786 | 0.8493349 | 2.091231
M13 | denarius | A VITELLIVS GERM IMP AVG TR P | LIBERTAS RESTITVTA, | Rome | Vitellius | Vitellius |  | <null> | Muona |  | <null> | Phase IV | 0.004880581 | 0.5006986 | 21.34096 | 0.03134867 | 0.002530891 | 0.271079 | 0.01057021 | 0.002651343 | 0.000277006 | 3.957228e-05 | 0.0001187168 | 0.0002374337 | 0.001582891 | 77.83302 | 78.60638 | 18.38283 | 15.64204 | 38.44913 | 0.8509191 | 2.09166
M14 | denarius | IMP M OTHO | PAX ORBIS TERRARVM | Rome | Otho | Otho |  | <null> | Muona |  | <null> | Phase I 1. chipped - sectioned for SEM. | 0.005007075 | 0.6107829 | 3.495679 | 0.004249658 | 9.214395e-05 | 0.8483442 | 0.003304492 | 0.02719021 | 0.0013086 | 7.582953e-05 | 4.607197e-05 | 9.214395e-05 | 0.02899739 | 94.97483 | 96.46296 | 18.40117 | 15.64984 | 38.49848 | 0.8504905 | 2.092225
M15 | denarius | IMP M OTHO | PAX ORBIS TERRARVM | Rome | Otho | Otho |  | <null> | Muona |  | <null> | Phase I 1 | 0.01024347 | 0.6229436 | 10.03296 | 0.006933529 | 0.00111836 | 0.7046398 | 0.005184004 | 0.06201155 | 0.0009277284 | 0.0001149949 | 0.0008129877 | 0.0001651702 | 0.0166095 | 88.53533 | 89.87953 | 18.44545 | 15.65996 | 38.57307 | 0.849 | 2.091217
M16 | denarius | IMP M OTHO | SECVRITAS P R | Rome | Otho | Otho |  | <null> | Muona |  | <null> | Phase I 1. Sectioned for SEM. | 0.009535398 | 0.7891643 | 5.580743 | 0.006133224 | 0.0001518345 | 0.7571129 | 0.002353434 | 0.001695485 | 0.0004553755 | 7.15434e-05 | 0.0001788296 | 0.0001518345 | 0.01446185 | 92.83779 | 94.39853 | 18.39417 | 15.63182 | 38.40496 | 0.8498256 | 2.087891
M17 | denarius | IMP M OTHO | SECVRITAS P R | Rome | Otho | Otho |  | <null> | Muona |  | <null> | Phase I 1. found UK. | 0.01080868 | 0.6831609 | 10.89312 | 0.01158343 | 0.0008628717 | 0.6653663 | 0.003333566 | 0.002401601 | 0.0002509136 | 8.31846e-05 | 0.0001075344 | 0.0002150688 | 0.01144075 | 87.71727 | 89.07723 | 18.44035 | 15.66007 | 38.58909 | 0.8492282 | 2.092672
M18 | denarius | IMP M OTHO | SECVRITAS P R | Rome | Otho | Otho |  | <null> | Muona |  | <null> | Phase I 1 | 0.009327222 | 0.9116992 | 4.731381 | 0.02476688 | 0.0003643261 | 1.3292 | 0.002698998 | 0.001947134 | 0.0009280617 | 0.0001771555 | 0.0002104922 | 0.000173507 | 0.01259451 | 92.97453 | 95.22802 | 18.42298 | 15.64398 | 38.47496 | 0.8491629 | 2.088466
M19 | denarius | IMP M OTHO | VICTORIA OTHONIS, Victoria stg. r., on globe. | Rome | Otho | Otho |  | <null> | Muona |  | <null> | Phase I 1. Sectioned for SEM. | 0.01245377 | 0.6680773 | 10.27402 | 0.006853786 | 0.0007307405 | 0.6534706 | 0.01103574 | 0.002434037 | 0.0009005035 | 0.0001119487 | 0.0001089867 | 0.0002179735 | 0.009364484 | 88.36022 | 89.69113
M2 | denarius | IMP NERO CAESAR AVG PP | SA - LVS across the field | Rome | Nero | Nero |  | <null> | Muona |  | <null> | MacDowall issue IIIb Mac Dowall no. 68 | 0.009357069 | 0.5604382 | 9.826419 | 0.0115581 | 0.001951978 | 0.5712286 | 0.007340255 | 0.01885524 | 0.02516173 | 0.0003357212 | 0.001007071 | 0.1110148 | 0.01059902 | 88.84473 | 89.987
M21 | denarius | IMP M OTHO | VICTORIA OTHONIS, Victoria stg. r., on globe. | Rome | Otho | Otho |  | <null> | Muona |  | <null> | Phase I 1. identical dies to M19. Surely not - Victory is facing the opposite way. | 0.008984145 | 1.215458 | 5.231283 | 0.008592009 | 0.0005207356 | 1.230886 | 0.002828836 | 0.08410977 | 0.0002222657 | 6.938004e-05 | 0.0004644548 | 0.0001818538 | 0.01409515 | 92.2023 | 94.66274 | 18.40079 | 15.64229 | 38.44847 | 0.8500857 | 2.089527
M22 | denarius | IMP M OTHO | VICTORIA OTHONIS, Victoria stg. r., on globe. | Rome | Otho | Otho |  | <null> | Muona |  | <null> | Phase I 1 | 0.004062331 | 0.7778113 | 8.821536 | 0.007136416 | 0.0001976269 | 0.7608963 | 0.003074196 | 0.002217813 | 0.001968348 | 8.320709e-05 | 0.0001097927 | 0.0005549913 | 0.01295026 | 89.6074 | 91.15906
M23 | denarius | IMP OTHO not PONT MAX | PAX ORBIS TERRARVM | Rome | Otho | Otho |  | <null> | Muona |  | <null> | Phase II 2 This variant with bust right in RIC as aureus only. | 0.008267566 | 0.6619052 | 10.63954 | 0.003927024 | 0.001003935 | 0.9802252 | 0.001870519 | 0.0589621 | 0.0007232975 | 6.963318e-05 | 6.680425e-05 | 0.0003591455 | 0.01351768 | 87.62956 | 89.28521
M24 | denarius | IMP OTHO CAESAR AVG TR P | SECVRITAS P R | Rome | Otho | Otho |  | <null> | Muona |  | <null> | Phase II 2. Sectioned for SEM. | 0.006536371 | 0.6823822 | 8.127373 | 0.009548795 | 0.0003179856 | 0.5635152 | 0.004946443 | 0.01044974 | 0.0003886491 | 0.0001181406 | 0.0001766587 | 0.0003179856 | 0.01032491 | 90.5836 | 91.83983
M25 | denarius | IMP OTHO CAESAR AVG TR P | SECVRITAS P R | Rome | Otho | Otho |  | <null> | Muona |  | <null> | Phase II 2 | 0.01197205 | 0.6271827 | 8.554336 | 0.01435175 | 0.001270114 | 0.8111415 | 0.00742589 | 0.04118987 | 0.0002837987 | 0.0002379125 | 0.000121628 | 0.0005760889 | 0.01080576 | 89.9191 | 91.36823
M26 | denarius | IMP OTHO CAESAR AVG TR P | PAX ORBIS TERRARVM | Rome | Otho | Otho |  | <null> | Muona |  | <null> | Phase II 2 | 0.008045088 | 0.7013704 | 10.90831 | 0.004755291 | 0.0005544373 | 0.6630888 | 0.002986881 | 0.002154821 | 0.0002346835 | 6.844069e-05 | 0.0003062775 | 0.000420182 | 0.007582891 | 87.70012 | 89.07216
M27 | denarius | IMP OTHO CAESAR AVG TR P | PAX ORBIS TERRARVM | Rome | Otho | Otho |  | <null> | Muona |  | <null> | Phase II 2 | 0.01177432 | 0.7686587 | 9.854524 | 0.007619863 | 0.001246277 | 0.958835 | 0.002241605 | 0.06982017 | 0.0007821765 | 8.709784e-05 | 0.0003108629 | 0.0001446197 | 0.008015116 | 88.31594 | 90.05145
M28 | denarius | IMP OTHO CAESAR AVG TR P | CERES AVG | Rome | Otho | Otho |  | <null> | Muona |  | <null> | Phase II 2 | 0.003164668 | 0.6014219 | 5.866817 | 0.00465888 | 0.0001539568 | 0.6680659 | 0.005546564 | 0.02322897 | 0.0006679027 | 0.0001810051 | 8.553158e-05 | 0.0003893486 | 0.02557009 | 92.80005 | 94.09511 | 18.39495 | 15.65436 | 38.52502 | 0.8509873 | 2.094377
M29 | denarius | IMP OTHO CAESAR AVG TR P | PONT MAX, Aeqvitas srg. l. | Rome | Otho | Otho |  | <null> | Muona |  | <null> | Phase III 3 | 0.01074714 | 0.5239557 | 16.26997 | 0.008930604 | 0.4006504 | 0.8309394 | 0.008163725 | 0.002171611 | 0.001260305 | 0.0004677488 | 0.000316767 | 0.0005144211 | 0.01938895 | 81.92252 | 83.29681
M3 | denarius | GALBA IMPERATOR | ROMA VICTRIX, Roma stg. l. | Spanish | Galba | Galba |  | <null> | Muona |  | <null> |  | 0.003165023 | 0.3728375 | 1.375101 | 0.003658083 | 0.0001539741 | 0.2665821 | 0.002395153 | 0.01383457 | 0.006463628 | 3.421647e-05 | 8.554117e-05 | 0.0006415466 | 0.05533384 | 97.89971 | 98.59447
M30 | denarius | IMP OTHO CAESAR AVG TR P | PONT MAX, Ceres stg. l. | Rome | Otho | Otho |  | <null> | Muona |  | <null> | Phase III 3 RIC knows this as aureus only. | 0.01 | 0.637 | 15.92 | 0.018 | 0.003 | 0.76 | 0.007 | 0.007 | 0.0044 | 0.0006 | 0.0012 | 0.0023 | 0.011 | 82.6185 | 84.0265 | 18.39405 | 15.65821 | 38.52975 | 0.8512829 | 2.094701
M32 | denarius | IMP OTHO CAESAR AVG TR P | PONT MAX, Otho on horseback. | Rome | Otho | Otho |  | <null> | Muona |  | <null> | Phase III 3 | 0.008471165 | 0.9644455 | 16.64084 | 0.01612595 | 0.002555865 | 0.3726014 | 0.01205153 | 0.001947087 | 0.0006495588 | 9.29431e-05 | 0.0002059247 | 0.0001735028 | 0.002313227 | 81.97753 | 83.31689
M33 | denarius | IMP OTHO CAESAR AVG TR P | PONT MAX, Vesta std. l. | Rome | Otho | Otho |  | <null> | Muona |  | <null> | Phase III 3 | 0.01399904 | 0.5195182 | 15.71098 | 0.01553383 | 0.002205843 | 0.8351614 | 0.00309559 | 0.03869102 | 0.0009570302 | 0.0006326595 | 0.0004702156 | 0.0005451043 | 0.021838 | 82.83637 | 84.21289
M34 | denarius | IMP OTHO CAESAR AVG TR P | PONT MAX, Vesta std. l. | Rome | Otho | Otho |  | <null> | Muona |  | <null> | Phase III 3 | 0.01816978 | 0.6054809 | 20.2001 | 0.008382805 | 0.00200044 | 1.017309 | 0.008281785 | 0.1041785 | 0.001099573 | 8.062397e-05 | 0.0001447837 | 0.009148589 | 0.0064438 | 78.01918 | 79.64841
M35 | denarius | IMP CAESAR VESPASIANVS AVG | COS ITER TR POT, Pax std. | Rome | Vespasian | Vespasian |  | <null> | Muona |  | <null> |  | 0.009149207 | 0.4838853 | 19.16847 | 0.01909908 | 0.002162249 | 0.2272842 | 0.01201731 | 0.002081313 | 0.0002174506 | 6.810058e-05 | 9.319311e-05 | 0.0001863862 | 0.009668839 | 80.06562 | 80.78646
M36 | denarius | IMP CAESAR VESPASIANVS AVG | PON MAX TRP COS V, Vespasian std. | Rome | Vespasian | Vespasian |  | <null> | Muona |  | <null> |  | 0.01571174 | 0.3671661 | 20.34182 | 0.03244252 | 0.002233219 | 0.1980615 | 0.0149062 | 0.00146654625 | 0.00015322125 | 0.0001204282 | 6.566625e-05 | 0.0001313325 | 0.009563709 | 79.01616 | 79.59095
M37 | denarius | IMP CAES VESP AVG PM COS IIII | TRI-POT, Vesta std. holding sipulum. | Rome | Vespasian | Vespasian |  | <null> | Muona |  | <null> | Sectioned for SEM. | 0.01176164 | 0.3523816 | 20.75604 | 0.01390529 | 0.001659242 | 0.3057717 | 0.008992574 | 0.01784143 | 0.009647228 | 7.239687e-05 | 7.137692e-05 | 0.04887067 | 0.04274076 | 78.43024 | 79.13114
M38 | denarius | IMP CAESAR VESPASIANVS AVG | PON MAX TRP COS VI, Pax std. | Rome | Vespasian | Vespasian |  | <null> | Muona |  | <null> |  | 0.01388091 | 0.3394307 | 23.37093 | 0.012968 | 0.002770058 | 0.4036184 | 0.01374652 | 0.002035574 | 0.0009015249 | 4.030839e-05 | 0.0002202004 | 0.0001813878 | 0.01929477 | 75.81998 | 76.58232
M39 | denarius | DIVVS AVGVSTVS VESPASIANVS | SC, on shield supported by two capricorns. | Rome | Titus | Divus Vespasian |  | <null> | Muona |  | <null> | Sectioned for SEM. | 0.003657753 | 0.4300206 | 10.4812 | 0.01154946 | 0.0001779448 | 0.2480165 | 0.01260627 | 0.00198705 | 0.002654956 | 0.0002344516 | 8.897238e-05 | 0.0001779448 | 0.001867246 | 88.80576 | 89.48566
M4 | denarius | IMP GALBA CAESAR AVG PP | FORTVNA AVG | Lyon | Galba | Galba |  | <null> | Muona |  | <null> |  | 0.01459156 | 0.3849604 | 3.984604 | 0.007413846 | 0.0002062243 | 0.3829927 | 0.003196477 | 0.0597203 | 0.02333177 | 0.0004169778 | 0.0005666919 | 0.1361323 | 0.05646635 | 94.9454 | 95.76982 | 18.44409 | 15.66199 | 38.59141 | 0.8491478 | 2.092311
M40 | denarius | IMP TITVS CAES VESPASIAN AVG PM | TRP IX IMP XV COS VIII PP, wreath on curule chair. | Rome | Titus | Titus |  | <null> | Muona |  | <null> | Sectioned for SEM. | 0.009167492 | 0.5133703 | 21.10035 | 0.02794533 | 0.001407651 | 1.252638 | 0.01536739 | 0.03593803 | 0.0006147534 | 6.327226e-05 | 0.000332754 | 0.04762834 | 0.02201351 | 76.97316 | 78.76118 | 18.41358 | 15.65926 | 38.56259 | 0.8504226 | 2.09425
M41 | denarius | IMP CAESAR DOMITIANVS AVG | TRP COS VII, wreath on curule chair. | Rome | Domitian | Domitian |  | <null> | Muona |  | <null> | Sectioned for SEM. | 0.02684816 | 0.4869451 | 19.33529 | 0.02902829 | 0.00796636 | 0.5855338 | 0.005827289 | 0.001972947 | 0.001082844 | 0.0002255791 | 0.001742365 | 0.3695494 | 0.02221469 | 79.12577 | 80.22046
M42 | denarius | IMP CAES DOMITIANVS AVG PM | TR POT IMP II COS VIII DES VIIII PP, Fortuna std. | Rome | Domitian | Domitian |  | <null> | Muona |  | <null> | Sectioned for SEM. | 0.003849845 | 0.1317597 | 0.3682354 | 0.01328745 | 0.002123429 | 0.1545856 | 0.003293994 | 0.0009942883 | 0.0001038809 | 8.607818e-05 | 4.452037e-05 | 8.904075e-05 | 0.00323444 | 99.31831 | 99.60789 | 18.46014 | 15.66074 | 38.60816 | 0.8483446 | 2.09145
M43 | denarius | IMP CAES DOMITIANVS AVG P M | IVPPITER CONSERVATOR, eagle on thunderbolt. | Rome | Domitian | Domitian |  | <null> | Muona |  | <null> |  | 0.003695339 | 0.6131542 | 0.5603667 | 0.01046216 | 0.0006529568 | 0.3404801 | 0.002786486 | 0.002007468 | 0.0002097355 | 0.0001577607 | 0.0002945546 | 0.06809568 | 0.001198488 | 98.39644 | 99.35127
M44 | denarius | IMP CAES DOMITIANVS AVG PONT | TRP COS VII DES VIII PP, Throne decked with corn ears | Rome | Domitian | Domitian |  | <null> | Muona |  | <null> |  | 0.011 | 0.622 | 20.7 | 0.01 | 0.002 | 0.95 | 0.016 | 0.004 | 0.0005 | 2e-05 | 0.0002 | 0.0002 | 0.001 | 77.68308 | 79.25608 | 18.41972 | 15.6568 | 38.55551 | 0.8499863 | 2.093128
M45 | denarius | IMP CAES DOMITIANVS AVG PM | TR POT II COS VIIII DES X | Rome | Domitian | Domitian |  | <null> | Muona |  | <null> |  | 0.003546355 | 0.6890397 | 0.4893577 | 0.005071366 | 0.0001725254 | 0.6302412 | 0.002683728 | 0.001936118 | 0.0002108644 | 8.303107e-05 | 0.0002024162 | 0.0001725254 | 0.0091811 | 98.1681 | 99.49656
M46 | denarius | IMP CAES DOMITIANVS AVG PM | TR POT II COS VIIII DES X PP | Rome | Domitian | Domitian |  | <null> | Muona |  | <null> | Sectioned for SEM. | 0.004013886 | 0.6277367 | 0.6828744 | 0.01030834 | 0.0001952701 | 0.2785418 | 0.003026687 | 0.007720736 | 0.0005077845 | 0.0001267271 | 0.0007566426 | 0.1143582 | 0.001301801 | 98.26853 | 99.17611 | 18.389 | 15.6552 | 38.52658 | 0.851343 | 2.095091
M47 | denarius | IMP CAES DOMITIANVS AVG GERMANIC | PM TR POT III IMP V COS X PP | Rome | Domitian | Domitian |  | <null> | Muona |  | <null> |  | 0.008168065 | 0.736739 | 0.3619295 | 0.006774021 | 0.0001591224 | 0.4715204 | 0.002475238 | 0.001785707 | 0.000194483 | 0.0001275203 | 0.000199922 | 0.0001591224 | 0.001060816 | 98.40871 | 99.61803
M48 | denarius | IMP CAES DOMITIANVS AVG GERMANIC | PM TRPOT IIII IMP VIII COS XI PP | Rome | Domitian | Domitian |  | <null> | Muona |  | <null> |  | 0.01417369 | 0.04510407 | 0.2292362 | 0.007497065 | 0.001291763 | 0.1659085 | 0.005253639 | 0.07144454 | 0.0008180527 | 0.0001125573 | 0.0008001724 | 0.3598519 | 0.1389269 | 98.95958 | 99.30952
M49 | denarius | IMP CAES DOMITIANVS AVG GERMANIC | PM TRPOT IIII IMP VIII COS XI PP | Rome | Domitian | Domitian |  | <null> | Muona |  | <null> |  | 0.006291905 | 0.08117961 | 0.1417257 | 0.01340735 | 0.0003060927 | 0.2312698 | 0.004761442 | 0.02752105 | 0.0003741133 | 0.0001043561 | 0.0001700515 | 0.0003060927 | 0.3154008 | 99.17718 | 99.80503
M5 | denarius | SER GALBA IMPERATOR | VICTORIA PR | Gaul | Galba | Galba |  | <null> | Muona |  | <null> | 'Narbo' LI make this Spanish. | 0.003962998 | 0.5354936 | 1.276241 | 0.01554352 | 0.0001927945 | 0.3287614 | 0.002999026 | 0.1336484 | 0.02073437 | 0.004606664 | 0.0002030856 | 0.0001927945 | 0.06310386 | 97.61432 | 98.54168 | 18.22349 | 15.62803 | 38.42731 | 0.857563 | 2.10863
M52 | denarius | IMP CAES DOMIT AVG GERM PM TRP IIII | IMP VIIII COS XI CENS POT PP | Rome | Domitian | Domitian |  | <null> | Muona |  | <null> |  | 0.004728826 | 0.05387675 | 11.11438 | 0.005328822 | 0.001022204 | 0.3844421 | 0.004249511 | 0.002568903 | 0.0002683928 | 3.834183e-05 | 0.0002306004 | 0.07750321 | 0.01675975 | 88.33461 | 88.78969
M54 | denarius | IMP CAES DOMIT AVG GERM PM TRP IIII | IMP VIIII COS XI CENS POT PP | Rome | Domitian | Domitian |  | <null> | Muona |  | <null> | die re-engraved, originally CENSORIA POTES PP | 0.009074344 | 0.009753557 | 11.58456 | 0.008466803 | 0.001057183 | 0.486315 | 0.003242609 | 0.002339311 | 0.000481508 | 8.804653e-05 | 0.0003365049 | 0.0002084534 | 0.01548833 | 87.87859 | 88.39015
M55 | denarius | IMP CAES DOMIT AVG GERM PM TRP IIII | IMP VIIII COS XI CENSORIA POTESTAT PP | Rome | Domitian | Domitian |  | <null> | Muona |  | <null> |  | 0.00827381 | 0.3682414 | 0.5759485 | 0.006099865 | 0.0001951498 | 0.2767355 | 0.003035664 | 0.002190015 | 0.0002385165 | 0.0001098109 | 0.0001084166 | 0.0001951498 | 0.0678869 | 98.69074 | 99.40361
M56 | denarius | IMP CAES DOMIT AVG GERM PM TRP IIII | IMP VIIII COS XI CENS POT PP | Rome | Domitian | Domitian |  | <null> | Muona |  | <null> |  | 0.00585836 | 0.08315131 | 10.61373 | 0.002118481 | 0.0008788596 | 0.4264106 | 0.001736988 | 0.001251379 | 0.0001307411 | 1.867729e-05 | 5.603188e-05 | 0.0001120638 | 0.01823612 | 88.84631 | 89.3741
M57 | denarius | IMP CAES DOMIT AVG GERM PM TRP V | IMP VIIII COS XI CENS POT PP | Rome | Domitian | Domitian |  | <null> | Muona |  | <null> | Sectioned for SEM. | 0.003106335 | 0.4533318 | 6.971938 | 0.005154079 | 0.0005999161 | 0.3132624 | 0.00235074 | 0.001695891 | 0.0005502407 | 0.0002650698 | 0.0002711412 | 0.0006632471 | 0.0292175 | 92.21759 | 93.01341
M58 | denarius | IMP CAES DOMIT AVG GERMAN PM TRP VII | IMP XIIII COS XIIII CENS PPP | Rome | Domitian | Domitian |  | <null> | Muona |  | <null> |  | 0.01748638 | 0.6775125 | 6.899731 | 0.1174679 | 0.0002241932 | 0.4445004 | 0.00348745 | 0.002515946 | 0.0005383678 | 0.0007327713 | 0.0001245518 | 0.0004969228 | 0.0210886 | 91.81409 | 92.95719
M59 | denarius | IMP CAES DOMITIANVS AVG PM | SALVS AVGVST | Rome | Domitian | Domitian |  | <null> | Muona |  | <null> |  | 0.008205096 | 0.6569122 | 0.6614012 | 0.007536302 | 0.0003991668 | 0.261186 | 0.006209262 | 0.004479539 | 0.0004878705 | 0.0001441351 | 0.0002217593 | 0.0003991668 | 0.002661112 | 98.38976 | 99.31052
M6 | denarius | IMP SER GALBA AVG | SPQR/OB/CS in oak wreath | Rome | Galba | Galba |  | <null> | Muona |  | <null> | After adoption of praenomen imperator, Phase I c Base - 57% silver. Anything else unusual about this coin? | 0.007952444 | 0.3559944 | 42.59093 | 0.004097666 | 0.009263237 | 0.1468149 | 0.005368154 | 0.001677693 | 0.0001752813 | 2.504019e-05 | 7.512056e-05 | 0.0001502411 | 0.0150727 | 56.8624 | 57.38029 | 18.45319 | 15.66002 | 38.57205 | 0.8486431 | 2.09029
M60 | denarius | NERO CAESAR AVGVSTVS | Standards | Rome | Nero | Nero |  | <null> | Muona |  | <null> | Hybrid, Mac Dowall issue I / issue IIIb. Must be an irregular issue. Obv. Legend would indicate Issue 1 - 64-66. Low bullion content (72%) - irregular issue? High Sn, Co and Cr. | 0.03453468 | 0.3901475 | 26.31945 | 0.01823081 | 0.01682906 | 0.2232295 | 0.006826805 | 0.2423067 | 0.0005363918 | 9.752578e-05 | 0.00436196 | 0.7167209 | 0.009473169 | 72.01726 | 72.64011
M61 | denarius | IMP SER GALBA CAESAR AVG [PM] | VICTORIA PR | Rome | Galba | Galba |  | <null> | Muona |  | <null> | After adoption of praenomen imperator, Phase III JM has this coin as RIC 217 | 0.009860794 | 0.5796818 | 7.88504 | 0.005598624 | 0.001477682 | 0.9748785 | 0.002460082 | 0.001774773 | 0.0009690548 | 0.0002910392 | 0.0005574885 | 0.0004334422 | 0.01542527 | 90.52155 | 92.09154 | 18.39912 | 15.64892 | 38.49047 | 0.8505464 | 2.092001
M62 | denarius | IMP CAESAR VESPAS AVG COS II PP. | AVG, in wreath, mm Φ? | Ephesus | Vespasian | Vespasian |  | <null> | Muona |  | <null> |  | 0.02777245 | 0.3728779 | 50.01821 | 0.007407785 | 0.007324506 | 0.3230882 | 0.03061136 | 0.01636548 | 0.004897609 | 7.33293e-05 | 0.0001007422 | 0.000181336 | 0.01537018 | 49.17572 | 49.88705 | 18.48637 | 15.66748 | 38.65209 | 0.847512 | 2.09088
M69 | denarius | NERO.CAESAR.AVGVSTVS | CONCORDIA.AVGVSTA | Rome | Nero | Nero |  | <null> | Muona |  | <null> | Mac Dowall 1a, stripped | 0.005234698 | 0.5225816 | 3.291095 | 0.02276853 | 0.0003514462 | 0.440617 | 0.0026081 | 0.06106751 | 0.02785636 | 0.001552484 | 9.248583e-05 | 0.001591132 | 0.06655746 | 95.55603 | 96.58578
M7 | denarius | A VITELLIVS IMP GERMAN | CONCENSVS EXERCITVVM, Mars adv. l. | Lyon | Vitellius | Vitellius |  | <null> | Muona |  | <null> |  | 0.02058418 | 0.4777713 | 4.394593 | 0.04306182 | 0.0003221126 | 0.3244203 | 0.005010641 | 0.02386855 | 0.01080747 | 0.0002750303 | 0.0001789515 | 0.0003221126 | 0.04611423 | 94.65267 | 95.50098 | 18.43238 | 15.65709 | 38.56714 | 0.8494156 | 2.092373
M70 | denarius | NERO.CAESAR.AVGVSTVS | CONCORDIA.AVGVSTA | Rome | Nero | Nero |  | <null> | Muona |  | <null> | Mac Dowall 1a | 0.004837404 | 0.5522235 | 7.040415 | 0.01439267 | 0.0003247727 | 0.434962 | 0.004727447 | 0.05539189 | 0.01595726 | 0.001256507 | 8.546651e-05 | 0.0001880263 | 0.06088055 | 91.81436 | 92.86242
M71 | denarius | FIDES.EXERCTVVM clasped hands | FIDES.PRAETORIANORVM, clasped hands. | Gaul | Civil War | Civil War |  | <null> | Muona |  | <null> |  | 0.005405214 | 0.4930205 | 5.93869 | 0.03162182 | 0.0003628942 | 0.3722968 | 0.002693057 | 0.0762771 | 0.02239455 | 0.00180693 | 9.549847e-05 | 0.0002100966 | 0.04012698 | 93.015 | 93.92044
M72 | denarius | A.VITELLIVS.IMP.GERMAN | FIDES.EXERCTVVM, clasped hands. | Lyon | Vitellius | Vitellius |  | <null> | Muona |  | <null> |  | 0.004997102 | 0.5752832 | 3.918963 | 0.004216507 | 0.0003354945 | 0.3778858 | 0.002489722 | 0.01064072 | 0.007992863 | 0.0005747991 | 0.001788051 | 0.02229104 | 0.057481 | 95.01506 | 96.02571
M73 | denarius | IMP.OTHO.CAESAR.AVG.TR.P. | SECVRITAS.P.R. | Rome | Otho | Otho |  | <null> | Muona |  | <null> | Shares obverse die with M74 and M75. | 0.005373869 | 0.8894968 | 5.497316 | 0.01606169 | 0.0003607898 | 1.174789 | 0.00267744 | 0.03485919 | 0.002072689 | 0.0002274978 | 9.494468e-05 | 0.0002088783 | 0.01952302 | 92.35694 | 94.44075
M74 | denarius | IMP.OTHO.CAESAR.AVG.TR.P. | PONT.MAX., Otho on horseback r. | Rome | Otho | Otho |  | <null> | Muona |  | <null> | Shares obverse die with M73 and M75. | 0.007633911 | 0.414564 | 17.70221 | 0.02913402 | 0.001152321 | 0.6828868 | 0.008412418 | 0.03427702 | 0.01106064 | 0.00114263 | 0.0007133271 | 0.0009753631 | 0.00288632 | 81.10295 | 82.20329
M75 | denarius | IMP.OTHO.CAESAR.AVG.TR.P. | PONT.MAX., Otho on horseback r. | Rome | Otho | Otho |  | <null> | Muona |  | <null> | Shares obverse die with M73 and M74. | 0.004263762 | 0.7174371 | 18.72742 | 0.0271083 | 0.004244246 | 0.8494588 | 0.008711635 | 0.02075105 | 0.003947528 | 0.001441084 | 0.001103346 | 0.001710675 | 0.003237208 | 79.62917 | 81.1993
M76 | denarius | SER.GALBA.IMP.AVG. | VICTORIA.P.R., S - C to l. and r. | Carthage | Galba | Galba |  | <null> | Muona |  | <null> |  | 0.004613222 | 0.9205508 | 6.474139 | 0.004897658 | 0.0003097216 | 0.605385 | 0.002298461 | 0.03361526 | 0.0006108989 | 6.04038e-05 | 8.15057e-05 | 0.0001793125 | 0.06453828 | 91.88872 | 93.47919
M77 | denarius | GALBA.IMP. Galba on horseback r. | HISPANIA, bust r. | Spanish | Galba | Galba |  | <null> | Muona |  | <null> | Blank made from folded sheet. | 0.006613326 | 0.5754247 | 0.8852645 | 0.02198201 | 0.0004440043 | 0.4011429 | 0.003294979 | 0.02487014 | 0.004177787 | 0.0004420854 | 0.002261465 | 0.06231425 | 0.07448082 | 97.93729 | 98.98834
M78 | denarius | IMP.CAESAR.VESPASIANVS.AVG. | VICTORIA.IMP.VESPASIANI., victory stg. l. on globe. | Tarraco | Vespasian | Vespasian |  | <null> | Muona |  | <null> | uncertain Spanish mint. | 0.005052975 | 0.540326 | 4.280516 | 0.04018214 | 0.0003392457 | 0.8191637 | 0.00251756 | 0.003106776 | 0.001248303 | 0.000529296 | 8.927518e-05 | 0.0003702774 | 0.03179532 | 94.27476 | 95.66605
M79 | denarius | AVGVSTVS.DIVI.F. | IMP.X., bull l. | Gaul or Spain | Civil War | Augustus |  | <null> | Muona |  | <null> | stripped | 0.01291758 | 0.2780697 | 1.419242 | 0.01408334 | 0.000867258 | 0.6322203 | 0.006435967 | 0.007942258 | 0.004198122 | 0.0004871329 | 0.001800966 | 0.05449633 | 0.03053348 | 97.53671 | 98.47753
M8 | denarius | A VITELLIVS GERMAN IMP TRP | XV VIR SACR FAC, Tripod-lebes with dolphin and raven | Rome | Vitellius | Vitellius |  | <null> | Muona |  | <null> | Phase III | 0.006348435 | 0.6549664 | 19.27528 | 0.01370573 | 0.001864054 | 0.1895816 | 0.004905603 | 0.001632565 | 0.0004167137 | 0.0001617417 | 0.0002829315 | 0.0004519223 | 0.002381991 | 79.84802 | 80.69495 | 18.40937 | 15.64739 | 38.46646 | 0.8499485 | 2.089413
M9 | denarius | A VITELLIVS IMP GERMAN | VESTA PRQVIRITIVM | Lyon | Vitellius | Vitellius |  | <null> | Muona |  | <null> |  | 0.005900794 | 0.3506878 | 3.432115 | 0.005929282 | 0.0003568451 | 0.3603953 | 0.002102618 | 0.03734262 | 0.01313143 | 0.0003389396 | 0.0002814856 | 0.0005891322 | 0.0524388 | 95.73839 | 96.50191 | 18.43466 | 15.65203 | 38.5375 | 0.8490631 | 2.090566
MCHR1 | denarius | DIVVS.AVGVSTVS. | SENATVS.P.Q.ROMANVS., Victory advancing l. | Gaul or Spain | Civil War | Civil War |  | <null> | Manchester Museum |  | <null> |  | 0.002810585 | 0.06344743 | 0.2725518 | 0.002459655 | 0.0001295731 | 0.06617665 | 0.003243884 | 0.001860162 | 0.002237752 | 1.22964e-05 | 4.828289e-05 | 8.183161e-05 | 0.003066446 | 99.58187 | 99.71456
MCHR11 | denarius | CAESAR DIVI F DOMITIANVS COS VII | PRINCEPS IVVENTVTIS, helmet on throne. | Rome | Titus | Domitian |  | <null> | Manchester Museum |  | <null> |  | 0.009938236 | 0.2229866 | 10.79773 | 0.007579621 | 0.001247622 | 0.2043536 | 0.01687002 | 0.002872529 | 0.0003015847 | 0.0001317132 | 7.605635e-05 | 0.001303896 | 0.001491262 | 88.73311 | 89.16194
MCHR12 | denarius | IMP.CAES.DOMIT.AVG.GERM.P.M.TR.P.VI | IMP.XIIII.COS.XIII.CENS P P P | Rome | Domitian | Domitian |  | <null> | Manchester Museum |  | <null> |  | 0.004253426 | 0.102382 | 2.186611 | 0.002984148 | 0.0001605238 | 0.1519849 | 0.003708476 | 0.002126577 | 0.0002232677 | 1.40575e-05 | 0.0001005422 | 0.0001853991 | 0.004932202 | 97.54033 | 97.79963
MCHR13 | denarius | IMP.CAES.DOMIT.AVG.GERM.P.M.TR.P.VII | IMP XIIII COS.XIIII CENS P P P | Rome | Domitian | Domitian |  | <null> | Manchester Museum |  | <null> |  | 0.005173884 | 0.1187194 | 6.284593 | 0.005846344 | 0.0007879404 | 0.2406753 | 0.00516579 | 0.002962254 | 0.0003110048 | 1.958165e-05 | 5.182385e-05 | 0.0001254295 | 0.007022034 | 93.32855 | 93.69496
MCHR14 | denarius | IMP.CAES.DOMIT.AVG.GERM.P.M.TR.P.VII | IMP XIIII COS.XIIII CENS P P P | Rome | Domitian | Domitian |  | <null> | Manchester Museum |  | <null> |  | 0.002236502 | 0.1202252 | 6.068064 | 0.003430811 | 0.000289578 | 0.2065736 | 0.005211054 | 0.002988211 | 0.0003137299 | 1.975323e-05 | 7.911926e-05 | 0.0001336166 | 0.007465512 | 93.58297 | 93.91723
MCHR15 | denarius | IMP.CAES. DOMITIAN.AVG.GERM.P.M.TR.P.VIII | COS.XIIII.LVD.SAEC.FEC | Rome | Domitian | Domitian |  | <null> | Manchester Museum |  | <null> |  | 0.00328029 | 0.1432611 | 2.955137 | 0.003716378 | 0.0002940295 | 0.1831499 | 0.004606432 | 0.002641498 | 0.0002773289 | 4.085674e-05 | 4.410436e-05 | 0.0002302909 | 0.007512974 | 96.69581 | 97.02973
MCHR17 | denarius | IMP.CAES.DOMIT.AVG.GERM.P.M.TR.P.VIII. | IMP XIIII COS.XIIII CENS P P P | Rome | Domitian | Domitian |  | <null> | Manchester Museum |  | <null> |  | 0.02921556 | 0.1057566 | 18.99594 | 0.08630299 | 0.004965106 | 0.4480429 | 0.02121411 | 0.06859051 | 4.446323 | 0.0001863911 | 9.508104e-05 | 0.000423259 | 0.005542896 | 75.7874 | 76.34674
MCHR19 | denarius | IMP.CAES.DOMIT.AVG.GERM.P.M.TR.P.VIII. | IMP XIIII COS.XIIII CENS P P P | Rome | Domitian | Domitian |  | <null> | Manchester Museum |  | <null> |  | 0.003598769 | 0.3332584 | 5.397084 | 0.008825281 | 0.0005668838 | 0.1988954 | 0.004703067 | 0.003435022 | 0.0008274543 | 4.996702e-05 | 7.140651e-05 | 0.000235122 | 0.006998554 | 94.04145 | 94.5806
MCHR2 | denarius | GALBA.IMP globe | LIBERTAS.PVBLICA | Spanish | Galba | Galba |  | <null> | Manchester Museum |  | <null> | 'Tarraco' | 0.004590316 | 0.313604 | 1.122654 | 0.004575825 | 0.0002062233 | 0.8013731 | 0.005162834 | 0.002960559 | 0.0003108269 | 1.957044e-05 | 0.00011528 | 0.000378511 | 0.04749627 | 97.69655 | 98.85903
MCHR20 | denarius | IMP.CAES.DOMIT.AVG.GERM.P.M.TR.P.VIII. | IMP.XIX.COS.XIIII.CENS P P P | Rome | Domitian | Domitian |  | <null> | Manchester Museum |  | <null> |  | 0.003974379 | 0.3812214 | 5.216089 | 0.001329283 | 0.0002039705 | 0.2499657 | 0.005106433 | 0.002928217 | 0.0003074313 | 1.935665e-05 | 8.370984e-05 | 0.0002552876 | 0.001520172 | 94.137 | 94.7697
MCHR21 | denarius | IMP.CAES.DOMIT.AVG.GERM.P.M.TR.P.VIII. | IMP.XIX.COS.XIIII.CENS P P P | Rome | Domitian | Domitian |  | <null> | Manchester Museum |  | <null> |  | 0.00463159 | 0.2189998 | 3.518326 | 0.02557283 | 0.0002830737 | 0.1970314 | 0.004383969 | 0.0169536 | 0.0004155641 | 0.000203638 | 7.006283e-05 | 0.0001535328 | 0.01182597 | 96.00115 | 96.42901
MCHR22 | denarius | IMP.CAES.DOMIT.AVG.GERM.P.M.TR.P.X. | IMP.XXI.COS.XV.CENS P P P | Rome | Domitian | Domitian |  | <null> | Manchester Museum |  | <null> |  | 0.003225336 | 0.04395179 | 1.90611 | 0.00346899 | 8.669662e-05 | 0.1319388 | 0.003593216 | 0.002020797 | 0.0002983664 | 4.387535e-05 | 5.350492e-05 | 0.000176177 | 0.009654751 | 97.89538 | 98.08092
MCHR23 | denarius | IMP.CAES.DOMIT.AVG.GERM.P.M.TR.P.XI. | IMP.XXI.COS.XVI.CENS P P P | Rome | Domitian | Domitian |  | <null> | Manchester Museum |  | <null> |  | 0.002445769 | 0.1483406 | 2.854197 | 0.0021349 | 0.0001908031 | 0.1318546 | 0.004041213 | 0.002317381 | 0.0002433 | 1.531878e-05 | 4.591121e-05 | 0.0002020337 | 0.02793971 | 96.82603 | 97.13417
MCHR24 | denarius | IMP.CAES.DOMIT.AVG.GERM.P.M.TR.P.XI. | IMP.XXI.COS.XVI.CENS P P P | Rome | Domitian | Domitian |  | <null> | Manchester Museum |  | <null> |  | 0.006566341 | 0.243834 | 6.653735 | 0.002050358 | 0.0002808679 | 0.3528418 | 0.007781859 | 0.003403394 | 0.0003573197 | 2.249775e-05 | 0.0001069053 | 0.0002967145 | 0.01504181 | 92.71368 | 93.3254
MCHR26 | denarius | IMP.CAES.DOMIT.AVG.GERM.P.M.TR.P.XII. | IMP.XXII.COS.XVI.CENS P P P | Rome | Domitian | Domitian |  | <null> | Manchester Museum |  | <null> |  | 0.001879912 | 0.2707452 | 3.907999 | 0.004739951 | 0.0002606631 | 0.2949575 | 0.004813349 | 0.002760152 | 0.0002897862 | 6.321024e-05 | 0.0001181344 | 0.0002406354 | 0.01866002 | 95.49247 | 96.07684
MCHR27 | denarius | CAESAR.AVG. F.DOMITIANVS. | COS.III. Pegasus r. | Rome | Vespasian | Domitian |  | <null> | Manchester Museum |  | <null> |  | 0.00969039 | 0.3842774 | 13.80628 | 0.003583754 | 0.001810532 | 0.1709589 | 0.01094148 | 0.002839158 | 0.000298081 | 1.876794e-05 | 7.517277e-05 | 0.0002475233 | 0.001473938 | 85.60751 | 86.16422
MCHR28 | denarius | CAESAR.AVG. F.DOMITIANVS. | COS.III. Pegasus r. | Rome | Vespasian | Domitian |  | <null> | Manchester Museum |  | <null> |  | 0.004331756 | 0.2897431 | 10.54888 | 0.003059777 | 0.000658087 | 0.2242229 | 0.007960988 | 0.003027681 | 0.000317874 | 2.001415e-05 | 8.016433e-05 | 0.0002639591 | 0.001571809 | 88.91586 | 89.4314
MCHR29 | denarius | CAESAR.AVG. F.DOMITIANVS. | COS.V. horseman r., hand raised. | Rome | Vespasian | Domitian |  | <null> | Manchester Museum |  | <null> |  | 0.004515359 | 0.2245322 | 19.80748 | 0.01330039 | 0.00119694 | 0.5530706 | 0.004278381 | 0.008071901 | 0.03883999 | 7.173038e-05 | 4.643727e-05 | 0.0002748731 | 0.009038065 | 79.33528 | 80.12192
MCHR3 | denarius | IMP.SER.GALBA.CAESAR.AVG. | DIVA.AVGVSTA. Livia stg. l. | Rome | Galba | Galba |  | <null> | Manchester Museum |  | <null> | After adoption of praenomen imperator, Phase II | 0.00349825 | 0.1481127 | 2.603228 | 0.01457666 | 0.0002052842 | 0.3432725 | 0.003323713 | 0.00190594 | 0.03746744 | 6.113805e-05 | 0.0008953202 | 0.0001648563 | 0.002362691 | 96.84093 | 97.33467
MCHR30 | denarius | IMP.NERVA.CAES.AVG.P.M.TR.P.COS.III.P.P. | CONCORDIA.EXERCITVVM. Clasped hands. | Rome | Nerva | Nerva |  | <null> | Manchester Museum |  | <null> |  | 0.004748659 | 0.1418767 | 3.369442 | 0.003218195 | 0.0003066144 | 0.1723282 | 0.003572906 | 0.002094895 | 0.0002199415 | 3.435932e-05 | 7.274093e-05 | 0.000182637 | 0.008822596 | 96.29308 | 96.61611
MCHR31 | denarius | IMP.NERVA.CAES.AVG.P.M.TR.P.COS.III.P.P. | FORTVNA.AVGVST. | Rome | Nerva | Nerva |  | <null> | Manchester Museum |  | <null> |  | 0.003386405 | 0.1523092 | 3.711474 | 0.004461426 | 0.000461342 | 0.1152641 | 0.002959776 | 0.001697245 | 0.0001781924 | 4.462073e-05 | 0.0001154596 | 0.0001479691 | 0.002353139 | 96.00515 | 96.27507
MCHR32 | denarius | IMP.NERVA.CAES.AVG.P.M.TR.P.COS.III.P.P. | FORTVNA.AVGVST. | Rome | Nerva | Nerva |  | <null> | Manchester Museum |  | <null> |  | 0.003870313 | 0.4885587 | 7.4376 | 0.004545412 | 0.0001539329 | 0.5456589 | 0.0123666 | 0.0008576261 | 0.0001099521 | 0.0002307851 | 4.398082e-05 | 0.0002966362 | 0.01535122 | 91.49036 | 92.53992
MCHR33 | denarius | IMP.NERVA.CAES.AVG.P.M.TR.P.COS.III.P.P. | FORTVNA.P.R. | Rome | Nerva | Nerva |  | <null> | Manchester Museum |  | <null> |  | 0.004167367 | 0.2000108 | 7.616092 | 0.001224292 | 0.0008150608 | 0.2688644 | 0.007724912 | 0.003456599 | 0.0005025868 | 1.224249e-05 | 7.029009e-05 | 0.0001534619 | 0.02484881 | 91.87206 | 92.36578
MCHR4 | denarius | IMP.OTHO.CAESAR.AVG.TR.P. | SECVRITAS.P.R. | Rome | Otho | Otho |  | <null> | Manchester Museum |  | <null> | Phase II 2 | 0.00524832 | 0.1332278 | 1.447392 | 0.002201301 | 0.000139431 | 0.136329 | 0.003835352 | 0.002199332 | 0.0001922305 | 5.117952e-05 | 0.0001783361 | 0.000112113 | 0.005724934 | 98.26317 | 98.53845
MCHR5 | denarius | IMP.OTHO.CAESAR.AVG.TR.P. | PONT.MAX., Ceres standing | Rome | Otho | Otho |  | <null> | Manchester Museum |  | <null> | Phase III 3 RIC knows this as aureus only | 0.005602514 | 0.2464921523 | 9.327491 | 0.0084175887 | 0.0012807673 | 0.2737197204 | 0.0027075628 | 0.0038885985 | 0.0005419652 | 9.37645e-05 | 6.63314e-05 | 0.0001408021 | 0.0012792603 | 90.12828 | 90.64977
MCHR6 | denarius | A.VITELLIVS.GERMANICVS.IMP. | Victory std. l. | Rome | Vitellius | Vitellius |  | <null> | Manchester Museum |  | <null> | Phase I | 0.007737761 | 0.3158417 | 10.69996 | 0.03078468 | 0.001189601 | 0.482219 | 0.004538402 | 0.008450893 | 0.0006737329 | 0.0001155979 | 8.004462e-05 | 0.0002635649 | 0.001569462 | 88.44658 | 89.24621
MCHR7 | denarius | A.VITELLIVS.GERMAN.IMP.TR.P. | CONCORDIA. P.R. | Rome | Vitellius | Vitellius |  | <null> | Manchester Museum |  | <null> | Phase III | 0.004800771 | 0.268884 | 3.012808 | 0.009926229 | 0.0005332181 | 0.3768038 | 0.004778503 | 0.00274017 | 0.0001983291 | 1.811359e-05 | 4.318249e-05 | 0.0002388933 | 0.003031127 | 96.3152 | 96.96391
MCHR8 | denarius | IMP CAESAR VESPASIANVS AVG | COS ITER TR POT, Pax | Rome | Vespasian | Vespasian |  | <null> | Manchester Museum |  | <null> |  | 0.004694797 | 0.3902669 | 4.009657 | 0.006384445 | 0.0002658603 | 0.214455 | 0.005260056 | 0.006817908 | 0.0003068265 | 9.408425e-05 | 0.0001765272 | 0.0002547854 | 0.00529543 | 95.35607 | 95.96609
MCHR9 | denarius | IVLIA.TITI.AVGVSTI.T.AVG.F. | VENVS.AVGVST | Rome | Titus | Julia Titi |  | <null> | Manchester Museum |  | <null> |  | 0.004998577 | 0.4627035 | 11.4477 | 0.006245548 | 0.000198807 | 0.193534 | 0.003580333 | 0.001107639 | 0.000142005 | 5.680201e-05 | 5.680201e-05 | 0.000142005 | 0.001164441 | 87.87837 | 88.53577
Nor1 | denarius | CAESAR AVGVSTVS DIVI F PATER PATRIAE | Gaius and Lucius Caesar, on l. and r., stg. front, each togate and resting hand on shield behind each shield, a spear above, on l., simpulum r., and on r., lituus l. C L CAESAES (ex.) AVGVST | Lyon | Augustus | Augustus | Needham | <null> | Norwich Castle Museum | B | <null> |  | 0.007266618 | 0.9823048 | 0.1155166 | 0.01164788 | 0.0001321733 | 0.03169246 | 0.00743721 | 0.001627266 | 0.0001627266 | 0.0001356055 | 0.0001608037 | 0.0003760219 | 0.006442842 | 98.8351 | 99.85554 | 18.343 | 15.579 | 38.247 | 0.84945 | 2.0855
Nor2 | denarius | NERO CAESAR AVG IMP | PONTIF.MAX.TR.P.X.COS.IIII.P.P, Virtus helmeted and in military dress, stg, l., EX-SC to l. and r. | Rome | Nero | Nero | Needham | <null> | Norwich Castle Museum | 29 | <null> | MD52 | 0.008212102 | 0.007786151 | 0.06001628 | 0.01138678 | 0.0001285889 | 0.4914364 | 0.001384916 | 0.001714519 | 0.0001714519 | 0.0001428766 | 0.0003322595 | 0.0002631701 | 0.08345127 | 99.33357 | 99.91625
Nor3 | denarius | TI CAESAR DIVI AVG F AVGVSTVS | PONTIF MAXIM Livia or Pax (?) std. r. | Lyon | Tiberius | Tiberius | Needham | <null> | Norwich Castle Museum | 20 | <null> | corroded | 0.009492364 | 0.1395008 | 0.3576811 | 2.830984 | 0.004472715 | 0.1344681 | 0.004558499 | 0.002414764 | 0.0002414764 | 0.001321792 | 0.1399791 | 0.01002936 | 0.03831567 | 96.32654 | 96.63882
Nor4 | denarius | TI CAESAR DIVI AVG F AVGVSTVS | PONTIF MAXIM Livia or Pax (?) std. r. | Lyon | Tiberius | Tiberius | Needham | <null> | Norwich Castle Museum | 21 | <null> | corroded | 0.01007141 | 0.6111939 | 0.08471471 | 0.0062121 | 0.0001231179 | 0.2880513 | 0.00287275 | 0.001641571 | 0.0001641571 | 0.0001367976 | 0.0002103797 | 0.0001367976 | 0.162531 | 98.83194 | 99.89372
Nor5 | denarius | NERO CAESAR AVG IMP | PONTIF MAX TR P VII COS IIII PP around oak wreath enclosing EX S C | Rome | Nero | Nero | Needham | <null> | Norwich Castle Museum | 23 | <null> | MD43 Half-coin. SEM-EDS analysis | 0.01027971 | 1.165859 | 0.7482702 | 0.004083809 | 0.0003164003 | 0.9397964 | 0.02332933 | 0.001775775 | 0.0001775775 | 0.0001479813 | 0.0006576214 | 0.000518522 | 0.01230619 | 97.09248 | 99.21044
Nor6 | denarius | TI CAESAR DIVI AVG F AVGVSTVS | PONTIF MAXIM Livia or Pax (?) std. r. | Lyon | Tiberius | Tiberius | Needham | <null> | Norwich Castle Museum | A | <null> | corroded | 0.009532689 | 0.3806289 | 0.0983851 | 0.002926177 | 0.0001224439 | 0.1834997 | 0.002994924 | 0.001711385 | 0.0001711385 | 0.0001426154 | 0.0002359016 | 0.0002187678 | 0.0341462 | 99.28528 | 99.88356
Sh 10 | denarius | IMP NERO CAESAR AVG PP | SALVS in exergue | Rome | Nero | Nero | Shapwick | <null> | Taunton Castle Museum |  | <null> | MacDowall issue IIIa Mac Dowall no. 66 | 0.017 | 0.484 | 20.66 | 0.003 | 0.00388 | 0.52 | 0.0138 | 0.0036 | 0.0153 | 0.00045 | 0.00086 | 0.00051 | 0.001 | 78.26 | 79.265
Sh 11 | denarius | IMP NERO CAESAR AVG PP | SALVS across field. | Rome | Nero | Nero | Shapwick | <null> | Taunton Castle Museum |  | <null> | MacDowall issue IIIb Mac Dowall no. 68 | 0.01 | 0.602 | 10.88 | 0.005 | 0.00131 | 0.71 | 0.0079 | 0.0179 | 0.0048 | 6e-05 | 0.00015 | 7e-05 | 0.007 | 87.75 | 89.069
Sh 12 | denarius | IMP NERO CAESAR AVG PP | SALVS across field. | Rome | Nero | Nero | Shapwick | <null> | Taunton Castle Museum |  | <null> | MacDowall issue IIIb Mac Dowall no. 68 | 0.009 | 0.602 | 11.58 | 0.001 | 0.0009 | 0.79 | 0.028 | 0.009 | 0.0059 | 0.00014 | 0.00456 | 0.13611 | 0.005 | 86.82 | 88.22
Sh 13 | denarius | NERO CAESAR AVGVSTVS | IVPPITER CVSTOS | Rome | Nero | Nero | Shapwick | <null> | Taunton Castle Museum |  | <null> | Mac Dowall issue Ib-Ic Mac Dowall no. 57 | 0.021 | 0.692 | 19.32 | 0.008 | 0.00033 | 1.03 | 0.0209 | 0.0066 | 0.0413 | 0.00175 | 0.00235 | 0.03111 | 0.017 | 78.79 | 80.53
Sh 14 | denarius | NERO CAESAR AVGVSTVS | IVPPITER CVSTOS | Rome | Nero | Nero | Shapwick | <null> | Taunton Castle Museum |  | <null> | Mac Dowall issue Ib-Ic Mac Dowall no. 57 | 0.013 | 0.643 | 20.25 | 0.004 | 0.00042 | 1.02 | 0.01 | 0.003 | 0.0256 | 0.00025 | 0.00051 | 0.00094 | 0.008 | 78.01 | 79.68
Sh 15 | denarius | NERO CAESAR AVGVSTVS | IVPPITER CVSTOS | Rome | Nero | Nero | Shapwick | <null> | Taunton Castle Museum |  | <null> | Mac Dowall issue Ib-Ic Mac Dowall no. 57 | 0.003 | 0.536 | 19.74 | 0.001 | 0.00155 | 0.93 | 0.0101 | 0.0057 | 0.0049 | 0.00017 | 0.00499 | 0.15637 | 0.018 | 78.58 | 80.06
Sh 16 | denarius | NERO CAESAR AVGVSTVS | IVPPITER CVSTOS | Rome | Nero | Nero | Shapwick | <null> | Taunton Castle Museum |  | <null> | Mac Dowall issue Ib-Ic Mac Dowall no. 57 | 0.007 | 0.286 | 21.26 | 0.002 | 0.00181 | 0.8 | 0.01116 | 0.0281 | 0.0027 | 8e-05 | 0.00027 | 9e-05 | 0.03 | 77.56 | 78.68
Sh 17 | denarius | NERO CAESAR AVGVSTVS | IVPPITER CVSTOS | Rome | Nero | Nero | Shapwick | <null> | Taunton Castle Museum |  | <null> | Mac Dowall issue Ib-Ic Mac Dowall no. 57 | 0.017 | 0.564 | 18.47 | 0.001 | 0.001198 | 0.811 | 0.0149 | 0.0017 | 0.0045 | 4e-05 | 0.00036 | 0.00838 | 0.003 | 80.09 | 81.47
Sh 18 | denarius | NERO CAESAR AVGVSTVS | IVPPITER CVSTOS | Rome | Nero | Nero | Shapwick | <null> | Taunton Castle Museum |  | <null> | Mac Dowall issue Ib-Ic Mac Dowall no. 57 | 0.006 | 0.626 | 19.73 | 0.003 | 0.00181 | 0.87 | 0.0085 | 0.0116 | 0.0102 | 6e-05 | 3e-05 | 5e-05 | 0.014 | 78.71 | 80.22
Sh 19 | denarius | NERO CAESAR AVGVSTVS | IVPPITER CVSTOS | Rome | Nero | Nero | Shapwick | <null> | Taunton Castle Museum |  | <null> | Mac Dowall issue Ib-Ic Mac Dowall no. 57 | 0.005 | 0.008 | 18.44 | 0.002 | 0.00174 | 0.64 | 0.0031 | 0.0025 | 0.0083 | 0.00012 | 0.00023 | 5e-05 | 0.076 | 80.82 | 81.54
Sh 2 | denarius | NERO CAESAR AVGVSTVS | SALVS in exergue | Rome | Nero | Nero | Shapwick | <null> | Taunton Castle Museum |  | <null> | MacDowall issue Ib-Ic Mac Dowall no. 60 | 0.011 | 0.56 | 18.79 | 0.002 | 0.00031 | 0.97 | 0.0082 | 0.0052 | 0.0077 | 5e-05 | 9e-05 | 0.00016 | 0.028 | 79.6 | 81.16
Sh 20 | denarius | IMP OTHO CAESAR AVG TR P | SECVRITAS P R | Rome | Otho | Otho | Shapwick | <null> | Taunton Castle Museum |  | <null> | Phase II 2 | 0.007 | 0.675 | 10.75 | 0.001 | 0.00045 | 0.82 | 0.0017 | 0.001 | 0.0014 | 8e-05 | 4e-05 | 7e-05 | 0.014 | 87.72 | 89.23
Sh 21 | denarius | IMP M OTHO CAESAR AVG TR P | SECVRITAS P R | Rome | Otho | Otho | Shapwick | <null> | Taunton Castle Museum |  | <null> | Phase I 1 | 0.013 | 1.013 | 10.85 | 0.001 | 0.01011 | 0.93 | 0.0058 | 0.1067 | 0.004 | 0.00015 | 0.00018 | 9e-05 | 0.005 | 87.06 | 89
Sh 22 | denarius | IMP M OTHO CAESAR AVG TR P | PAX ORBIS TERRARVM | Rome | Otho | Otho | Shapwick | <null> | Taunton Castle Museum |  | <null> | Phase I 1 | 0.012 | 0.667 | 11.5 | 0.008 | 0.00175 | 1.37 | 0.0044 | 0.0166 | 0.0117 | 0.00021 | 0.00032 | 0.00529 | 0.001 | 86.38 | 88.42
Sh 26 | denarius | NERO CAESAR | AVGVSTVS GERMANICVS Nero, rad. and togate, stg. facing, l. | Rome | Nero | Nero | Shapwick | <null> | Taunton Castle Museum |  | <null> | Mac Dowall issue Ib Mac Dowall no. 54 | 0.019 | 0.052 | 20.59 | 0.012 | 0.00044 | 0.57 | 0.0053 | 0.0149 | 0.0262 | 7e-05 | 0.00013 | 0.00022 | 0.024 | 78.67 | 79.32
Sh 3 | denarius | NERO CAESAR AVGVSTVS | SALVS in exergue | Rome | Nero | Nero | Shapwick | <null> | Taunton Castle Museum |  | <null> | MacDowall issue Ib-Ic Mac Dowall no. 60 | 0.01 | 0.421 | 18.88 | 0.001 | 0.00189 | 0.89 | 0.0203 | 0.0086 | 0.0098 | 0.00013 | 0.00257 | 0.08047 | 0.023 | 79.65 | 80.98
Sh 4 | denarius | NERO CAESAR AVGVSTVS | SALVS in exergue | Rome | Nero | Nero | Shapwick | <null> | Taunton Castle Museum |  | <null> | MacDowall issue Ib-Ic Mac Dowall no. 60 | 0.009 | 0.246 | 17.02 | 0.001 | 0.00119 | 0.73 | 0.0052 | 0.0015 | 0.0004 | 3e-05 | 6e-05 | 0.00011 | 0.048 | 81.93 | 82.96
Sh 5 | denarius | NERO CAESAR AVGVSTVS | SALVS in exergue | Rome | Nero | Nero | Shapwick | <null> | Taunton Castle Museum |  | <null> | MacDowall issue Ib-Ic Mac Dowall no. 60 | 0.006 | 0.596 | 19.45 | 0.005 | 0.00242 | 1.37 | 0.0056 | 0.001 | 0.0058 | 2e-05 | 0.00023 | 0.00018 | 0.081 | 78.47 | 80.51
Sh 6 | denarius | NERO CAESAR AVGVSTVS | SALVS in exergue | Rome | Nero | Nero | Shapwick | <null> | Taunton Castle Museum |  | <null> | MacDowall issue Ib-Ic Mac Dowall no. 60 | 0.008 | 0.624 | 20.02 | 0.002 | 0.0015 | 1.14 | 0.0077 | 0.0009 | 0.0048 | 2e-05 | 0.00011 | 7e-05 | 0.017 | 78.16 | 79.95
Sh 7 | denarius | IMP NERO CAESAR AVG | SALVS in exergue | Rome | Nero | Nero | Shapwick | <null> | Taunton Castle Museum |  | <null> | MacDowall issue II Mac Dowall no. 64 | 0.011 | 0.088 | 19.67 | 0.005 | 0.00196 | 0.79 | 0.0114 | 0.0147 | 0.0045 | 2e-05 | 0.00013 | 8e-05 | 0.072 | 79.32 | 80.28
Sh 8 | denarius | IMP NERO CAESAR AVG | SALVS in exergue | Rome | Nero | Nero | Shapwick | <null> | Taunton Castle Museum |  | <null> | MacDowall issue II Mac Dowall no. 64 | 0.004 | 0.009 | 22.83 | 0.003 | 0.00229 | 1.14 | 0.0029 | 0.0017 | 0.0093 | 4e-05 | 0.00024 | 0.00012 | 0.037 | 76.48 | 77.13
Sh 9 | denarius | IMP NERO CAESAR AVG PP | SALVS in exergue | Rome | Nero | Nero | Shapwick | <null> | Taunton Castle Museum |  | <null> | MacDowall issue IIIa Mac Dowall no. 66 | 0.023 | 0.149 | 19.33 | 0.004 | 0.00314 | 0.54 | 0.017 | 0.0039 | 0.0409 | 0.00029 | 0.00041 | 0.00031 | 0.079 | 79.8 | 80.57
SHK1 | denarius | ANT AVG III VIR R P C | CHORTIVM PRAETORIARVM, eagle & standards. | Antony | Antony | Antony | Shapwick | <null> | Taunton Castle Museum | 1 | <null> | RRC 544/8 | 0.02128032 | 0.4130693 | 16.90752 | 0.00479465 | 0.01285939 | 0.8491948 | 0.009013763 | 0.01814708 | 0.001343194 | 0.0001448573 | 0.0002323453 | 0.0003097937 | 0.06854042 | 81.69355 | 83.02436 | 18.76867 | 15.6924 | 38.92767 | 0.8360943 | 2.074108
SHK10 | denarius | ANT AVG III VIR R P C | LEG XIX, eagle & standards. | Antony | Antony | Antony | Shapwick | <null> | Taunton Castle Museum | 22 | <null> | RRC 544/35 | 0.006793086 | 0.4109408 | 14.665 | 0.01333998 | 0.00768911 | 1.113042 | 0.003177411 | 0.05862937 | 0.001459373 | 2.191318e-05 | 0.0001972186 | 0.000577072 | 0.03474438 | 83.68439 | 85.24312 | 18.73115 | 15.68933 | 38.91029 | 0.8375781 | 2.07725
SHK100 | denarius | IMP CAES VESP AVG CEN | SALVS AVG | Rome | Vespasian | Vespasian | Shapwick | <null> | Taunton Castle Museum | 88 | <null> |  | 0.0169337 | 0.3820399 | 20.33594 | 0.009392614 | 0.002670441 | 0.5567341 | 0.01713855 | 0.003098055 | 0.0005632828125 | 2.347012e-05 | 0.0002112311 | 0.0002816414 | 0.04916416 | 78.62581 | 79.61375
SHK101 | denarius | IMP CAES VESP AVG CEN | SALVS AVG | Rome | Vespasian | Vespasian | Shapwick | <null> | Taunton Castle Museum | 88 | <null> |  | 0.0173062 | 0.3498444 | 19.64974 | 0.009977261 | 0.002528113 | 0.4974335 | 0.003875647 | 0.01790131 | 0.000763385 | 0.0003183128 | 0.0002642487 | 0.0003816925 | 0.04623132 | 79.40343 | 80.29694
SHK102 | denarius | IMP CAES VESP AVG CEN | SALVS AVG | Rome | Vespasian | Vespasian | Shapwick | <null> | Taunton Castle Museum | 88 | <null> |  | 0.0176805 | 0.3823133 | 21.13925 | 0.01339517 | 0.00254451 | 0.5514485 | 0.01055455 | 0.004045564 | 0.0007908621 | 0.0001520889 | 0.0002737599 | 0.000395431 | 0.04348363 | 77.83367 | 78.81091
SHK103 | denarius | IMP CAESAR VESPASIANVS AVG | PON MAX TR P COS V, emperor std. r. | Rome | Vespasian | Vespasian | Shapwick | <null> | Taunton Castle Museum | 90 | <null> |  | 0.02832285 | 0.2732451 | 18.94612 | 0.05951578 | 0.02019704 | 0.2660928 | 0.009627553 | 0.006536058 | 0.001491773 | 0.005119926 | 0.003330345 | 0.0006115349 | 0.004831923 | 81.05388 | 81.59805
SHK104 | denarius | IMP CAESAR VESPASIANVS AVG | PON MAX TR P COS V, emperor std. r. | Rome | Vespasian | Vespasian | Shapwick | <null> | Taunton Castle Museum | 90 | <null> |  | 0.01131397 | 0.277696 | 21.02446 | 0.02245344 | 0.002907509 | 0.3302863 | 0.01978836 | 0.001826348 | 0.001285127 | 0.000251667 | 0.0002193171 | 0.000170879 | 0.01250305 | 78.97554 | 79.59603
SHK105 | denarius | IMP CAESAR VESPASIANVS AVG | PON MAX TR P COS V, emperor std. r. | Rome | Vespasian | Vespasian | Shapwick | <null> | Taunton Castle Museum | 90 | <null> |  | 0.01791933 | 0.2781123 | 20.684 | 0.09026005 | 0.001269264 | 0.3640278 | 0.006891621 | 0.004678659 | 0.001067845 | 0.001228539 | 0.0002409861 | 0.0004377506 | 0.01090918 | 79.316 | 79.96905
SHK106 | denarius | IMP CAESAR VESP AVG | PON MAX TR P COS V, winged caduceus. | Rome | Vespasian | Vespasian | Shapwick | <null> | Taunton Castle Museum | 92 | <null> |  | 0.01512346 | 0.2789506 | 22.20304 | 0.005466692 | 0.00211339 | 0.3973376 | 0.01856567 | 0.002154983 | 0.0004918477 | 2.315111e-05 | 0.0001109979 | 0.0002016272 | 0.04292519 | 77.79696 | 78.51617
SHK107 | denarius | IMP CAESAR VESP AVG | PON MAX TR P COS V, winged caduceus. | Rome | Vespasian | Vespasian | Shapwick | <null> | Taunton Castle Museum | 92 | <null> |  | 0.007362204 | 0.383378 | 17.05345 | 0.003306774 | 0.0003759956 | 0.227459 | 0.01692283 | 0.001851259 | 0.0004225264 | 4.610646e-05 | 9.535375e-05 | 0.0001732098 | 0.04601978 | 82.94655 | 83.60341
SHK108 | denarius | IMP CAESAR VESP AVG | PON MAX TR P COS V, winged caduceus. | Rome | Vespasian | Vespasian | Shapwick | <null> | Taunton Castle Museum | 94 | <null> |  | 0.006838926 | 0.3420134 | 19.62829 | 0.01509195 | 0.003242554 | 0.4096725 | 0.02005612 | 0.006708587 | 0.003423906 | 0.0001401419 | 0.01430252 | 0.3820471 | 0.01774973 | 79.15043 | 79.91986
SHK109 | denarius | IMP CAESAR VESP AVG | PON MAX TR P COS V, winged caduceus. | Rome | Vespasian | Vespasian | Shapwick | <null> | Taunton Castle Museum | 94 | <null> |  | 0.02347193 | 0.3504639 | 21.16488 | 0.006395365 | 0.002442372 | 0.5561125 | 0.01557038 | 0.002560998125 | 0.00050064625 | 0.0002035818 | 0.0003454514 | 0.000489822 | 0.01396858 | 77.86259 | 78.78314
SHK11 | denarius | ANT AVG III VIR R P C | LEG XIX, eagle & standards. | Antony | Antony | Antony | Shapwick | <null> | Taunton Castle Museum | 22 | <null> | RRC 544/35 | 0.02703036 | 0.3635624 | 18.27681 | 0.01682457 | 0.0124577 | 0.7158084 | 0.006604422 | 0.04470312 | 0.0005112389 | 3.800269e-05 | 0.0001917146 | 0.002675111 | 0.001086383 | 80.51963 | 81.60009 | 18.72077 | 15.68849 | 38.92659 | 0.8380274 | 2.07937
SHK110 | denarius | IMP CAESAR VESP AVG | PON MAX TR P COS V, winged caduceus. | Rome | Vespasian | Vespasian | Shapwick | <null> | Taunton Castle Museum | 94 | <null> |  | 0.01565323 | 0.3737742 | 21.12815 | 0.02851407 | 0.003213024 | 0.4717921 | 0.02940191 | 0.003438833 | 0.0003325793 | 0.0001266285 | 0.0002088183 | 0.0005371539 | 0.0006416847 | 78.87185 | 79.71805
SHK111 | denarius | IMP CAESAR VESPASIANVS AVG | COS VII above, cow r. | Rome | Vespasian | Vespasian | Shapwick | <null> | Taunton Castle Museum | 103 | <null> |  | 0.01093756 | 0.3245458 | 23.13058 | 0.01898747 | 0.003022368 | 0.3673871 | 0.01785861 | 0.001939531 | 0.0004426735 | 0.0001368939 | 9.990045e-05 | 0.0001814688 | 0.02191413 | 76.86942 | 77.58327
SHK112 | denarius | IMP CAESAR VESPASIANVS AVG | COS VII in field, eagle, head left | Rome | Vespasian | Vespasian | Shapwick | <null> | Taunton Castle Museum | 104 | <null> |  | 0.009991388 | 0.2573594 | 22.60692 | 0.01237131 | 0.00244337 | 0.6312852 | 0.01331599 | 0.003709112 | 0.0008465579 | 0.0001205915 | 0.0001910472 | 0.0003470366 | 0.02502799 | 77.39308 | 78.30675
SHK113 | denarius | IMP CAESAR VESPASIANVS AVG | COS VII in field, eagle, head left | Rome | Vespasian | Vespasian | Shapwick | <null> | Taunton Castle Museum | 104 | <null> |  | 0.009388569 | 0.2565512 | 21.5443 | 0.02227042 | 0.003096829 | 0.3788709 | 0.01712406 | 0.001296159 | 0.0002958318 | 0.0001218507 | 6.676192e-05 | 0.0001212728 | 0.02220139 | 78.4557 | 79.11333
SHK114 | denarius | IMP CAESAR VESPASIANVS AVG | COS VII in field, eagle, head left | Rome | Vespasian | Vespasian | Shapwick | <null> | Taunton Castle Museum | 104 | <null> |  | 0.006156346 | 0.2744205 | 18.9309 | 0.007824519 | 0.00172338 | 0.4774047 | 0.009633166 | 0.005869505 | 0.008894823 | 9.294527e-05 | 0.0001007454 | 0.0001830038 | 0.02622962 | 81.0691 | 81.84716
SHK115 | denarius | IMP CAESAR VESPASIANVS AVG | COS VII in field, eagle, head left | Rome | Vespasian | Vespasian | Shapwick | <null> | Taunton Castle Museum | 105 | <null> |  | 0.01181728 | 0.2739578 | 20.91305 | 0.02018259 | 0.0029186 | 0.6444712 | 0.01369139 | 0.002043835 | 0.002382706 | 0.0001409199 | 0.0001052729 | 0.0001912279 | 0.04249936 | 79.08695 | 80.04788
SHK116 | denarius | T CAESAR IMP VESPASIAN | COS V, cow r. | Rome | Vespasian | Titus | Shapwick | <null> | Taunton Castle Museum | 107 | <null> |  | 0.01378085 | 0.2813724 | 21.63835 | 0.02263605 | 0.002796889 | 0.3761958 | 0.01232455 | 0.00282798 | 0.002914646 | 0.0001561457 | 0.0001456622 | 0.000264595 | 0.01310243 | 78.36165 | 79.03232
SHK117 | denarius | CAESAR AVG F DOMITIANVS | COS IIII, Pegasus r. | Rome | Vespasian | Domitian | Shapwick | <null> | Taunton Castle Museum | 108 | <null> |  | 0.01511813 | 0.2366965 | 22.08247 | 0.01728319 | 0.004071589 | 0.4636939 | 0.01829262 | 0.01571364 | 0.0006482536 | 2.369826e-05 | 0.0001462948 | 0.000265744 | 0.03876519 | 77.91753 | 78.65668
SHK118 | denarius | CAESAR AVG F DOMITIANVS | COS IIII, Pegasus r. | Rome | Vespasian | Domitian | Shapwick | <null> | Taunton Castle Museum | 108 | <null> |  | 0.006570139 | 0.2879722 | 22.78693 | 0.0122381 | 0.001427798 | 0.4615296 | 0.01226291 | 0.003824694 | 0.009643129 | 6.8037e-05 | 6.944482e-05 | 0.0001261463 | 0.02647068 | 77.21307 | 77.98904
SHK119 | denarius | CAESAR AVG F DOMITIANVS | COS IIII, Pegasus r. | Rome | Vespasian | Domitian | Shapwick | <null> | Taunton Castle Museum | 108 | <null> |  | 0.009897199 | 0.2657678 | 22.12375 | 0.006117043 | 0.003618541 | 0.3342263 | 0.01545467 | 0.001613021 | 0.003456425 | 2.105224e-05 | 8.308273e-05 | 0.0001509195 | 0.02857757 | 77.87625 | 78.50482
SHK12 | denarius | NERO CAESAR AVGVSTVS | CONCORDIA AVGVSTA | Rome | Nero | Nero | Shapwick | <null> | Taunton Castle Museum | 27 | <null> | Mac Dowall issue Ia Mac Dowall no. 56 | 0.007775156 | 0.512755 | 3.15764 | 0.008724907 | 0.0003762172 | 0.5225369 | 0.003636767 | 0.03880877 | 0.01102761 | 0.001520087 | 0.0002257303 | 0.0003009738 | 0.08615647 | 95.64809 | 96.76954
SHK120 | denarius | CAESAR AVG F DOMITIANVS | COS IIII, Pegasus r. | Rome | Vespasian | Domitian | Shapwick | <null> | Taunton Castle Museum | 108 | <null> |  | 0.01167112 | 0.2650378 | 21.79909 | 0.01698226 | 0.002971485 | 0.6098275 | 0.01744073 | 0.002845227 | 0.0006493872 | 9.02991e-05 | 0.004487035 | 0.1218874 | 0.03525499 | 78.20091 | 79.11103
SHK121 | denarius | CAESAR AVG F DOMITIANVS | COS IIII, Pegasus r. | Rome | Vespasian | Domitian | Shapwick | <null> | Taunton Castle Museum | 108 | <null> |  | 0.008454744 | 0.2811486 | 20.75816 | 0.009384214 | 0.002683311 | 0.6040728 | 0.01282111 | 0.003657387 | 0.003939203 | 0.0002320184 | 0.0003110208 | 0.0001624381 | 0.04330733 | 79.24184 | 80.17037
SHK122 | denarius | IMP CAESAR VESPASIANVS AVG | COS VIII, Mars stg. l. | Rome | Vespasian | Vespasian | Shapwick | <null> | Taunton Castle Museum | 109 | <null> |  | 0.01222512 | 0.3244539 | 23.969 | 0.01702336 | 0.002115114 | 0.5793257 | 0.007019701 | 0.08638644 | 0.04796079 | 8.780266e-05 | 9.640491e-05 | 0.0001751192 | 0.03724939 | 76.031 | 76.97203
SHK123 | denarius | IMP CAESAR VESPASIANVS AVG | COS VIII, Mars stg. l. | Rome | Vespasian | Vespasian | Shapwick | <null> | Taunton Castle Museum | 109 | <null> |  | 0.008591269 | 0.3562641 | 23.55911 | 0.01267133 | 0.001450544 | 0.7556162 | 0.005868168 | 0.007275035 | 0.006786135 | 0.0001031702 | 9.484754e-05 | 0.0001722903 | 0.02721694 | 76.44089 | 77.57999
SHK124 | denarius | IMP CAESAR VESPASIANVS AVG | COS VIII, Mars stg. l. | Rome | Vespasian | Vespasian | Shapwick | <null> | Taunton Castle Museum | 109 | <null> |  | 0.009767204 | 0.2935121 | 26.25675 | 0.03423012 | 0.001988687 | 0.558988 | 0.007135576 | 0.01062095 | 0.004830189 | 0.0001045374 | 0.0001116944 | 0.0001461275 | 0.01273213 | 73.74325 | 74.60848
SHK125 | denarius | IMP CAESAR VESPASIANVS AVG | COS VIII, Mars stg. l. | Rome | Vespasian | Vespasian | Shapwick | <null> | Taunton Castle Museum | 109 | <null> |  | 0.02136709 | 0.3001554 | 22.31403 | 0.04385363 | 0.001421452 | 0.624385 | 0.008876372 | 0.006026088 | 0.02476703 | 0.0003920056 | 0.0003103889 | 0.0005638205 | 0.03195278 | 77.68597 | 78.64246
SHK126 | denarius | IMP CAESAR VESPASIANVS AVG | COS VIII, Mars stg. l. | Rome | Vespasian | Vespasian | Shapwick | <null> | Taunton Castle Museum | 109 | <null> |  | 0.005792532 | 0.2680971 | 23.37212 | 0.03370663 | 0.001651203 | 0.3758635 | 0.002383782 | 0.001618328 | 0.004222329 | 0.0001660277 | 0.0002783928 | 0.000151416 | 0.01190189 | 76.62788 | 77.28374
SHK127 | denarius | IMP CAESAR VESPASIANVS AVG | COS VIII, Mars stg. l. | Rome | Vespasian | Vespasian | Shapwick | <null> | Taunton Castle Museum | 110 | <null> |  | 0.01344399 | 0.3607951 | 17.83065 | 0.0160104 | 0.001173561 | 1.217281 | 0.002996368 | 0.003019067 | 0.0005901936 | 0.0001134988 | 0.0002042978 | 0.0002950968 | 0.0285672 | 80.52486 | 82.1315
SHK128 | denarius | IMP CAESAR VESPASIANVS AVG | COS VIII in ex., yoke of oxen. | Rome | Vespasian | Vespasian | Shapwick | <null> | Taunton Castle Museum | 111 | <null> |  | 0.003965043 | 0.3483419 | 23.08481 | 0.02108862 | 0.001365463 | 0.6487778 | 0.004598476 | 0.0180251 | 0.003966789 | 0.0001298869 | 0.0001607995 | 0.0002920917 | 0.01794758 | 76.91519 | 77.93026
SHK129 | denarius | IMP CAESAR VESPASIANVS AVG | COS VIII in ex., yoke of oxen. | Rome | Vespasian | Vespasian | Shapwick | <null> | Taunton Castle Museum | 112 | <null> |  | 0.01189219 | 0.2807634 | 20.80022 | 0.02067754 | 0.003106474 | 0.7839241 | 0.01339552 | 0.005462829 | 0.001767702 | 0.0001577569 | 0.0001147667 | 0.0002084734 | 0.05906696 | 79.19978 | 80.32354
SHK13 | denarius | IMP NERO CAESAR AVG P P | SALVS across field | Rome | Nero | Nero | Shapwick | <null> | Taunton Castle Museum | 36 | <null> | MacDowall issue IIIb Mac Dowall no. 68 | 0.008987212 | 0.667475 | 10.35728 | 0.007013755 | 0.0004348651 | 0.8251538 | 0.004203696 | 0.003826813 | 0.0006957841 | 6.47834e-05 | 0.0002609191 | 0.0003478921 | 0.001478541 | 88.12229 | 89.61639
SHK130 | denarius | CAESAR VESPASIANVS AVG | IMP XIX in ex., sow l.. | Rome | Vespasian | Vespasian | Shapwick | <null> | Taunton Castle Museum | 113 | <null> |  | 0.006298814 | 0.4047839 | 22.3988 | 0.01405384 | 0.001288011 | 0.3945441 | 0.004357715 | 0.002958413 | 0.0006752204 | 0.0002251269 | 0.0001523805 | 0.0002767988 | 0.006985964 | 77.6012 | 78.40752
SHK131 | denarius | CAESAR VESPASIANVS AVG | IMP XIX in ex., sow l.. | Rome | Vespasian | Vespasian | Shapwick | <null> | Taunton Castle Museum | 113 | <null> |  | 0.002659213 | 0.4684953 | 24.33628 | 0.06155923 | 0.001368864 | 0.3954484 | 0.003084034 | 0.002093722 | 0.0004778657 | 0.0004376752 | 0.000191981 | 0.0001958955 | 0.000922003 | 75.66372 | 76.52859
SHK132 | denarius | CAESAR VESPASIANVS AVG | IMP XIX in field, modius. | Rome | Vespasian | Vespasian | Shapwick | <null> | Taunton Castle Museum | 115 | <null> |  | 0.006892802 | 0.3650918 | 22.92881 | 0.1340293 | 0.002728628 | 0.6496354 | 0.003069846 | 0.008105214 | 0.002008672 | 0.0005544854 | 0.002368932 | 0.0001949943 | 0.02754151 | 77.07119 | 78.11346
SHK133 | denarius | CAESAR VESPASIANVS AVG | IMP XIX in field, modius. | Rome | Vespasian | Vespasian | Shapwick | <null> | Taunton Castle Museum | 116 | <null> |  | 0.004016954 | 0.3553097 | 24.73544 | 0.01405808 | 0.001060714 | 0.6373767 | 0.00465868 | 0.01083256 | 0.02222292 | 0.0001318972 | 0.0001629047 | 0.0002959159 | 0.01315919 | 75.26456 | 76.2704
SHK134 | denarius | CAESAR VESPASIANVS AVG | IMP XIX in field, modius. | Rome | Vespasian | Vespasian | Shapwick | <null> | Taunton Castle Museum | 116 | <null> |  | 0.01067635 | 0.3675687 | 24.20464 | 0.02016531 | 0.0008453881 | 0.5980923 | 0.006224556 | 0.01440626 | 0.002670823 | 0.0002286241 | 0.0002176602 | 0.0003953791 | 0.009815073 | 75.79536 | 76.77083
SHK135 | denarius | CAESAR VESPASIANVS AVG | IMP XIX in field, modius. | Rome | Vespasian | Vespasian | Shapwick | <null> | Taunton Castle Museum | 116 | <null> |  | 0.0094329 | 0.2981136 | 25.63041 | 0.04377068 | 0.00138803 | 0.5972771 | 0.003755003 | 0.002549237 | 0.0005818313 | 0.0001740189 | 0.0001313049 | 0.000238515 | 0.03526534 | 74.36959 | 75.30025
SHK136 | denarius | T CAESAR IMP VESPASIANVS | COS VI, Mars stg. l.. | Rome | Vespasian | Titus | Shapwick | <null> | Taunton Castle Museum | 117 | <null> |  | 0.01359625 | 0.265321 | 23.73583 | 0.02273777 | 0.002552191 | 0.5572785 | 0.00887842 | 0.0297314 | 0.1446431 | 0.0002270468 | 0.0003104605 | 0.0005639506 | 0.0305681 | 76.26417 | 77.11733
SHK137 | denarius | T CAESAR IMP VESPASIANVS | COS VI in ex., yoke of oxen. | Rome | Vespasian | Titus | Shapwick | <null> | Taunton Castle Museum | 118 | <null> |  | 0.003067038 | 0.3939935 | 22.36361 | 0.0210005 | 0.001379092 | 0.7618344 | 0.00363687 | 0.01130115 | 0.003566318 | 5.675465e-05 | 4.888151e-05 | 0.0002416422 | 0.002448131 | 77.63639 | 78.79467
SHK138 | denarius | T CAESAR VESPASIANVS | IMP XIII, sow l.. | Rome | Vespasian | Titus | Shapwick | <null> | Taunton Castle Museum | 119 | <null> |  | 0.005222843 | 0.3238209 | 23.18044 | 0.03043181 | 0.001099278 | 0.3745902 | 0.002772757 | 0.0018824 | 0.000429634 | 0.0002003986 | 9.695775e-05 | 0.0004844611 | 0.02790553 | 76.81956 | 77.54587
SHK139 | denarius | CAESAR AVG F DOMITIANVS | COS V in ex., horseman r.. | Rome | Vespasian | Domitian | Shapwick | <null> | Taunton Castle Museum | 121 | <null> |  | 0.009161786 | 0.3355102 | 22.94994 | 0.01079963 | 0.001463217 | 0.412672 | 0.002782758 | 0.001889189 | 0.002064678 | 6.214946e-05 | 9.730746e-05 | 0.0001767587 | 0.005419258 | 77.05006 | 77.80366
SHK14 | denarius | NERO CAESAR AVGVSTVS | Temple of Vesta, VESTA above. | Rome | Nero | Nero | Shapwick | <null> | Taunton Castle Museum | 37 | <null> | Mac Dowall issue Ib Mac Dowall no. 61 | 0.007717120625 | 0.6794275 | 19.74753 | 0.00794836 | 0.0009726389 | 0.4496898 | 0.003609621 | 0.00328599975 | 0.0005974545 | 0.000196545 | 0.0007161088 | 0.00029872725 | 0.001269591 | 79.09674 | 80.22713
SHK140 | denarius | CAESAR AVG F DOMITIANVS | COS V in ex., horseman r.. | Rome | Vespasian | Domitian | Shapwick | <null> | Taunton Castle Museum | 121 | <null> |  | 0.009331918 | 0.3284021 | 23.50383 | 0.02391497 | 0.001240785 | 0.4570874 | 0.003332363 | 0.01457467 | 0.006132983 | 0.0002252203 | 0.000116526 | 0.0002116692 | 0.00998016 | 76.49617 | 77.29164
SHK141 | denarius | CAESAR AVG F DOMITIANVS | COS V in ex., horseman r.. | Rome | Vespasian | Domitian | Shapwick | <null> | Taunton Castle Museum | 121 | <null> |  | 0.00595268 | 0.2957141 | 23.82239 | 0.01739473 | 0.00150293 | 0.557471 | 0.006651657 | 0.005258956 | 0.001615172 | 8.392672e-05 | 8.710754e-05 | 0.0001582306 | 0.006173721 | 76.17761 | 77.03697
SHK142 | denarius | CAESAR AVG F DOMITIANVS | COS V, she-wolf and twins. | Rome | Vespasian | Domitian | Shapwick | <null> | Taunton Castle Museum | 122 | <null> |  | 0.006013976 | 0.4151425 | 25.25132 | 0.01335284 | 0.001598991 | 0.5582289 | 0.007279625 | 0.005547639 | 0.002897564 | 8.919916e-05 | 0.0001010441 | 0.0001835463 | 0.0008638803 | 74.74868 | 75.72292
SHK143 | denarius | IMP CAESAR VESPASIANVS AVG | TR POT X COS VIIII, Ceres std. l.. | Rome | Vespasian | Vespasian | Shapwick | <null> | Taunton Castle Museum | 123 | <null> |  | 0.01451046 | 0.3995239 | 21.13135 | 0.02236714 | 0.001535462 | 0.4691949 | 0.01119883 | 0.002968986 | 0.0006776335 | 0.0001076873 | 0.0001529251 | 0.000277788 | 0.004772104 | 78.86865 | 79.74214
SHK144 | denarius | IMP CAESAR VESPASIANVS AVG | TR POT X COS VIIII, figure on rostral column. | Rome | Vespasian | Vespasian | Shapwick | <null> | Taunton Castle Museum | 126 | <null> |  | 0.006816201 | 0.396422 | 20.58265 | 0.02649644 | 0.001744841 | 0.8070506 | 0.00291697 | 0.001980304 | 0.002996008 | 0.0003055136 | 0.001424776 | 0.0001852837 | 0.02238433 | 79.41735 | 80.6432
SHK145 | denarius | CAESAR AVG F DOMITIANVS COS VI | PRINCEPS IVVENTVTIS, Salus stg. r.. | Rome | Vespasian | Domitian | Shapwick | <null> | Taunton Castle Museum | 128 | <null> |  | 0.006071572 | 0.4227842 | 20.72008 | 0.02380066 | 0.0008016686 | 0.4531112 | 0.002071038 | 0.001406009 | 0.0003209038 | 0.000269694 | 0.0002569552 | 0.0001315508 | 0.008137427 | 79.27992 | 80.16395
SHK146 | denarius | IMP CAESAR VESPASIANVS AVG | IOVIS CVSTOS | Rome | Vespasian | Vespasian | Shapwick | <null> | Taunton Castle Museum | 129 | <null> |  | 0.008210647 | 0.2751454 | 22.19932 | 0.01656528 | 0.003177694 | 0.4919886 | 0.01186077 | 0.007859673 | 0.02619412 | 0.0001107709 | 0.0001075195 | 0.0001953088 | 0.0264731 | 77.80068 | 78.59428
SHK147 | denarius | IMP CAESAR VESPASIANVS AVG | IOVIS CVSTOS | Rome | Vespasian | Vespasian | Shapwick | <null> | Taunton Castle Museum | 129 | <null> |  | 0.01327723 | 0.2735408 | 20.10253 | 0.03441437 | 0.002110093 | 0.5598039 | 0.0183773 | 0.002102099 | 0.0004797775 | 0.0001809973 | 0.0001082739 | 0.0001966792 | 0.04592911 | 79.89747 | 80.77674
SHK148 | denarius | IMP CAESAR VESPASIANVS AVG | IOVIS CVSTOS | Rome | Vespasian | Vespasian | Shapwick | <null> | Taunton Castle Museum | 129 | <null> |  | 0.004355282 | 0.2762124 | 20.26842 | 0.006557047 | 0.001974771 | 0.5980963 | 0.009052712 | 0.005353887 | 0.007720409 | 8.668957e-05 | 0.0003323257 | 0.0001544047 | 0.04482776 | 79.73158 | 80.65071
SHK149 | denarius | IMP CAESAR VESPASIANVS AVG | IOVIS CVSTOS | Rome | Vespasian | Vespasian | Shapwick | <null> | Taunton Castle Museum | 129 | <null> |  | 0.00477847 | 0.3692159 | 24.06447 | 0.007239145 | 0.002366777 | 0.5375874 | 0.01330281 | 0.002604658 | 0.002021555 | 9.791946e-05 | 0.000176255 | 0.0002545906 | 0.02141526 | 74.97447 | 75.90269
SHK15 | denarius | IMP SER GALBA AVG | DIVA AVGVSTA, Livia stg. l.. | Rome | Galba | Galba | Shapwick | <null> | Taunton Castle Museum | 39 | <null> | After adoption of praenomen imperator, Phase I | 0.009036763 | 0.8429256 | 10.38691 | 0.00860965 | 0.001050343 | 1.105084 | 0.004226873 | 0.003847912 | 0.0006996204 | 2.915085e-05 | 0.0002623576 | 0.0003498102 | 0.01089132 | 87.62608 | 89.58498
SHK150 | denarius | IMP CAESAR VESPASIANVS AVG | IOVIS CVSTOS | Rome | Vespasian | Vespasian | Shapwick | <null> | Taunton Castle Museum | 129 | <null> |  | 0.0133857 | 0.3912849 | 22.15305 | 0.01104601 | 0.002840893 | 0.7573832 | 0.01275098 | 0.008796519 | 0.006102148 | 9.314728e-05 | 0.0001676651 | 0.0002421829 | 0.03868058 | 76.60418 | 77.79153
SHK151 | denarius | IMP CAESAR VESPASIANVS AVG | IOVIS CVSTOS | Rome | Vespasian | Vespasian | Shapwick | <null> | Taunton Castle Museum | 130 | <null> |  | 0.01437501 | 0.3675224 | 19.67443 | 0.01365845 | 0.002517559 | 0.9097303 | 0.01726742 | 0.01338732 | 0.002288251 | 9.019215e-05 | 0.0001623459 | 0.0002344996 | 0.04365582 | 78.94068 | 80.26159
SHK152 | denarius | CAESAR VESPASIANVS AVG | ANNONA AVG | Rome | Vespasian | Vespasian | Shapwick | <null> | Taunton Castle Museum | 131 | <null> |  | 0.0048040428 | 0.5720987 | 24.29851 | 0.008943285 | 0.001396251 | 0.8455255 | 0.007398777 | 0.0026185971 | 0.01581231 | 9.84435e-05 | 0.0001771983 | 0.0002559531 | 0.003794855 | 74.23856 | 75.65998
SHK153 | denarius | CAESAR VESPASIANVS AVG | ANNONA AVG | Rome | Vespasian | Vespasian | Shapwick | <null> | Taunton Castle Museum | 131 | <null> |  | 0.009864687 | 0.3237068 | 25.16245 | 0.01250605 | 0.001796125 | 0.3694391 | 0.006412067 | 0.02817683 | 0.003914359 | 8.689122e-05 | 0.0001564042 | 0.0002259172 | 0.02982988 | 74.05144 | 74.77441
SHK154 | denarius | CAESAR VESPASIANVS AVG | CERES AVGVST | Rome | Vespasian | Vespasian | Shapwick | <null> | Taunton Castle Museum | 132 | <null> |  | 0.004737659 | 0.5787108 | 25.13739 | 0.03045556 | 0.001324296 | 0.7966968 | 0.007779353 | 0.01547669 | 0.01095481 | 0.0003134861 | 0.000334745 | 0.0002524163 | 0.006627147 | 73.40895 | 74.79098
SHK155 | denarius | T CAESAR IMP VESPASIANVS | IOVIS CVSTOS | Rome | Vespasian | Titus | Shapwick | <null> | Taunton Castle Museum | 134 | <null> |  | 0.004738797 | 0.4102211 | 22.6491 | 0.003866121 | 0.0004466898 | 0.5111921 | 0.008599436 | 0.002583033 | 0.0005049537 | 9.710649e-05 | 0.0001747917 | 0.0002524769 | 0.02149993 | 76.38672 | 77.32963
SHK156 | denarius | T CAESAR VESPASIANVS | ANNONA AVG | Rome | Vespasian | Titus | Shapwick | <null> | Taunton Castle Museum | 135 | <null> |  | 0.004674294 | 0.4500368 | 24.67395 | 0.01312315 | 0.0009114587 | 0.6178583 | 0.004882384 | 0.01090135 | 0.01677964 | 9.578471e-05 | 0.0001724125 | 0.0002490403 | 0.01218328 | 74.19418 | 75.27426
SHK157 | denarius | T CAESAR VESPASIANVS | CERES AVGVST | Rome | Vespasian | Titus | Shapwick | <null> | Taunton Castle Museum | 136 | <null> |  | 0.004320053 | 0.5380895 | 24.87902 | 0.0178449 | 0.001218414 | 0.7715331 | 0.006049468 | 0.01038453 | 0.009698711 | 0.0002011749 | 0.0006496392 | 0.01464594 | 0.00442583 | 73.74192 | 75.05597
SHK158 | denarius | CAESAR AVG F DOMITIANVS | CERES AVGVST | Rome | Vespasian | Domitian | Shapwick | <null> | Taunton Castle Museum | 137 | <null> |  | 0.004189386 | 0.5967736 | 23.46293 | 0.009976881 | 0.001597714 | 0.3878081 | 0.002266389 | 0.01353549 | 0.00044641 | 8.584808e-05 | 0.0001545265 | 0.000223205 | 0.0007211239 | 75.51929 | 76.5046
SHK159 | denarius | IMP T CAESAR VESPASIANVS AVG | TR POT VIII COS VII, trophy & captive. | Rome | Titus | Titus | Shapwick | <null> | Taunton Castle Museum | 146 | <null> |  | 0.004665668 | 0.4092071 | 22.07489 | 0.01683676 | 0.001562465 | 0.2369484 | 0.00252405 | 0.002543172 | 0.002543172 | 0.000287902 | 0.0003452833 | 0.0002485807 | 0.0008031068 | 77.2466 | 77.89356
SHK16 | denarius | IMP SER GALBA AVG | S P Q R \ O B \ C S, 3 lines within wreath. | Rome | Galba | Galba | Shapwick | <null> | Taunton Castle Museum | 40 | <null> | After adoption of praenomen imperator, Phase I | 0.007735278 | 0.6233305 | 11.6356 | 0.01823558 | 0.001720531 | 0.842113 | 0.003618114 | 0.009064792 | 0.0005988603 | 0.0001536766 | 0.0002245726 | 0.0002994301 | 0.003238 | 86.85407 | 88.32275
SHK160 | denarius | IMP TITVS CAES VESPASIAN AVG P M | TR P VIIII IMP XIIII COS VII P P, Venus stg. r.. | Rome | Titus | Titus | Shapwick | <null> | Taunton Castle Museum | 151 | <null> |  | 0.01022375 | 0.6033251 | 20.1014 | 0.01330666 | 0.002046037 | 0.4034406 | 0.01324969 | 0.002435129 | 0.0004760402 | 0.0003495982 | 0.0003887033 | 0.0005627304 | 0.004101287 | 78.8447 | 79.85557
SHK161 | denarius | IMP TITVS CAES VESPASIAN AVG P M | TR P VIIII IMP [XIIII or XV] COS VII P P, figure on a rostral column. | Rome | Titus | Titus | Shapwick | <null> | Taunton Castle Museum | 153 | <null> |  | 0.008413971 | 0.5983692 | 23.42468 | 0.03020211 | 0.001899402 | 0.5581557 | 0.002297658 | 0.0023150645 | 0.0023150645 | 8.70325e-05 | 0.0001566585 | 0.0002262845 | 0.001428651 | 75.36945 | 76.5274
SHK162 | denarius | IMP TITVS CAES VESPASIAN AVG P M | TR P VIIII IMP XIIII COS VII P P, quadriga l.. | Rome | Titus | Titus | Shapwick | <null> | Taunton Castle Museum | 154 | <null> |  | 0.004667638 | 0.5473833 | 23.21597 | 0.009083848 | 0.001742042 | 0.5457434 | 0.002201317 | 0.002544245 | 0.002544245 | 9.564832e-05 | 0.0004630678 | 0.0002486856 | 0.0008034459 | 75.66651 | 76.76044
SHK163 | denarius | IMP TITVS CAES VESPASIAN AVG P M | TR P VIIII IMP XIIII COS VII P P, quadriga l.. | Rome | Titus | Titus | Shapwick | <null> | Taunton Castle Museum | 154 | <null> |  | 0.009781662 | 0.5776924 | 24.5921 | 0.01609413 | 0.001962717 | 0.4763086 | 0.002661734 | 0.002681898 | 0.002681898 | 0.0001008232 | 0.0001814818 | 0.0002621404 | 0.0008469153 | 74.31664 | 75.37149
SHK164 | denarius | IMP TITVS CAES VESPASIAN AVG P M | TR P IX IMP XV COS VIII P P, elephant l.. | Rome | Titus | Titus | Shapwick | <null> | Taunton Castle Museum | 157 | <null> |  | 0.01096753 | 0.5298814 | 23.64146 | 0.008705928 | 0.001764906 | 0.8804135 | 0.009293017 | 0.002570812 | 0.0005025648 | 9.664708e-05 | 0.0001739647 | 0.0002512824 | 0.01503764 | 74.89888 | 76.32421
SHK165 | denarius | IMP TITVS CAES VESPASIAN AVG P M | TR P IX IMP XV COS VIII P P, elephant l.. | Rome | Titus | Titus | Shapwick | <null> | Taunton Castle Museum | 157 | <null> |  | 0.01858826 | 0.4120408 | 21.23813 | 0.008134462 | 0.002540858 | 0.4094961 | 0.01200629 | 0.001541876 | 0.002192602 | 8.737309e-05 | 0.0001572716 | 0.0009399837 | 0.0007339339 | 77.89341 | 78.71568
SHK166 | denarius | IMP TITVS CAES VESPASIAN AVG P M | TR P IX IMP XV COS VIII P P, thunderbolt on table. | Rome | Titus | Titus | Shapwick | <null> | Taunton Castle Museum | 158 | <null> |  | 0.004355238 | 0.514982 | 23.31114 | 0.0157093 | 0.0017793 | 0.8385108 | 0.006646357 | 0.006661728 | 0.0004640827 | 8.924667e-05 | 0.000160644 | 0.0002320414 | 0.02079093 | 75.27848 | 76.65276
SHK167 | denarius | IMP TITVS CAES VESPASIAN AVG P M | TR P IX IMP XV COS VIII P P, thunderbolt on table. | Rome | Titus | Titus | Shapwick | <null> | Taunton Castle Museum | 158 | <null> |  | 0.003552983 | 0.5675796 | 21.98109 | 0.03625214 | 0.001318261 | 0.4502669 | 0.001922106 | 0.001936667 | 0.0003785966 | 7.280703e-05 | 0.0001310527 | 0.0001892983 | 0.00661011 | 76.9487 | 77.97315
SHK168 | denarius | IMP TITVS CAES VESPASIAN AVG P M | TR P IX IMP XV COS VIII P P, thunderbolt on table. | Rome | Titus | Titus | Shapwick | <null> | Taunton Castle Museum | 158 | <null> |  | 0.01593366 | 0.4159039 | 21.12245 | 0.02700801 | 0.00144032 | 0.2329506 | 0.01783097 | 0.003315749 | 0.0006481916 | 0.0003131902 | 0.001627752 | 0.03923751 | 0.001047079 | 78.1203 | 78.7702
SHK169 | denarius | IMP TITVS CAES VESPASIAN AVG P M | TR P IX IMP XV COS VIII P P, throne, round back. | Rome | Titus | Titus | Shapwick | <null> | Taunton Castle Museum | 159 | <null> |  | 0.01241692 | 0.5206905 | 21.88094 | 0.006205222 | 0.001136216 | 1.255074 | 0.01594465 | 0.002583322 | 0.0005050104 | 9.711738e-05 | 0.0001748113 | 0.0002525052 | 0.01264219 | 76.29134 | 78.07974
SHK17 | denarius | IMP SER GALBA AVG | S P Q R \ O B \ C S, 3 lines within wreath. | Rome | Galba | Galba | Shapwick | <null> | Taunton Castle Museum | 40 | <null> | After adoption of praenomen imperator, Phase I | 0.01162645 | 0.8020472 | 10.88351 | 0.008739793 | 0.00056257 | 0.8494068 | 0.005438177 | 0.004950616 | 0.0009001121 | 0.0001815347 | 0.000337542 | 0.000450056 | 0.009028996 | 87.42282 | 89.08331 | 18.43365 | 15.6576 | 38.55555 | 0.8494171 | 2.091679
SHK170 | denarius | IMP TITVS CAES VESPASIAN AVG P M | TR P IX IMP XV COS VIII P P, wreath on chair. | Rome | Titus | Titus | Shapwick | <null> | Taunton Castle Museum | 161 | <null> |  | 0.01617135 | 0.4134954 | 21.37508 | 0.006110505 | 0.002284978 | 1.15557 | 0.01452996 | 0.002472484 | 0.0004833428 | 9.295054e-05 | 0.000167311 | 0.0002416714 | 0.0007807846 | 77.01252 | 78.58236
SHK171 | denarius | IMP TITVS CAES VESPASIAN AVG P M | TR P IX IMP XV COS VIII P P, wreath on chairs. | Rome | Titus | Titus | Shapwick | <null> | Taunton Castle Museum | 161 | <null> |  | 0.01394063 | 0.5275073 | 22.33435 | 0.02452298 | 0.002121116 | 0.8920449 | 0.02404293 | 0.002478838 | 0.0004845848 | 9.318938e-05 | 0.0001677409 | 0.0002422924 | 0.02120531 | 76.1568 | 77.59756
SHK172 | denarius | IMP TITVS CAES VESPASIAN AVG P M | TR P IX IMP XV COS VIII P P, dolphin & anchor. | Rome | Titus | Titus | Shapwick | <null> | Taunton Castle Museum | 162 | <null> |  | 0.01369358 | 0.5420155 | 28.55675 | 0.01276351 | 0.002039559 | 0.8243037 | 0.01518736 | 0.002705533 | 0.0005289012 | 0.0001017118 | 0.0001830812 | 0.0002644506 | 0.005022909 | 70.02444 | 71.39578
SHK173 | denarius | CAESAR AVG F DOMITIANVS COS VII | PRINCEPS IVVENTVTIS, Salus stg. r.. | Rome | Titus | Domitian | Shapwick | <null> | Taunton Castle Museum | 164 | <null> |  | 0.004785491 | 0.4964478 | 13.85536 | 0.01314218 | 0.001155407 | 0.229475 | 0.002588872 | 0.002608485 | 0.0005099294 | 9.806335e-05 | 0.000176514 | 0.0002549647 | 0.0008237321 | 85.39257 | 86.11932
SHK174 | denarius | CAESAR DIVI F DOMITIANVS COS VII | PRINCEPS IVVENTVTIS, Goat in wreath. | Rome | Titus | Domitian | Shapwick | <null> | Taunton Castle Museum | 167 | <null> |  | 0.004779476 | 0.4328345 | 20.81493 | 0.007749916 | 0.001382587 | 0.3072556 | 0.01381795 | 0.002605206 | 0.001000005 | 0.000244552 | 0.0003768364 | 0.0002546442 | 0.0008226966 | 78.41195 | 79.15286
SHK175 | denarius | CAESAR DIVI F DOMITIANVS COS VII | PRINCEPS IVVENTVTIS, altar. | Rome | Titus | Domitian | Shapwick | <null> | Taunton Castle Museum | 168 | <null> |  | 0.004515679 | 0.5472912 | 25.06752 | 0.01955876 | 0.001453966 | 0.5406363 | 0.002442908 | 0.002461415 | 0.0004811789 | 9.253441e-05 | 0.0001665619 | 0.0002405895 | 0.004858021 | 73.80828 | 74.90107
SHK176 | denarius | CAESAR DIVI F DOMITIANVS COS VII | PRINCEPS IVVENTVTIS, helmet on table. | Rome | Titus | Domitian | Shapwick | <null> | Taunton Castle Museum | 169 | <null> |  | 0.004270275 | 0.608868 | 16.76841 | 0.0112569 | 0.0008766402 | 0.5742642 | 0.00441537 | 0.00232765 | 0.0004550293 | 8.750563e-05 | 0.0001575101 | 0.0002275146 | 0.05025513 | 81.97413 | 83.20752
SHK177 | denarius | CAESAR DIVI F DOMITIANVS COS VII | PRINCEPS IVVENTVTIS, helmet on table. | Rome | Titus | Domitian | Shapwick | <null> | Taunton Castle Museum | 169 | <null> |  | 0.01782348 | 0.4105945 | 21.10088 | 0.02025031 | 0.002883837 | 0.4904868 | 0.02440231 | 0.00227978 | 0.0004456712 | 0.0002801272 | 0.0006750996 | 0.003129249 | 0.0007199304 | 77.92515 | 78.82695
SHK178 | denarius | DIVVS AVGVSTVS VESPASIANVS | EX / S C on shield, shield, column & laurels. | Rome | Titus | Divus Vespasian | Shapwick | <null> | Taunton Castle Museum | 173 | <null> |  | 0.004827406 | 0.5814592 | 23.03519 | 0.007154709 | 0.001197656 | 0.8142142 | 0.01429324 | 0.002631332 | 0.0005143957 | 9.892225e-05 | 0.0001780601 | 0.0002571979 | 0.008007666 | 75.52998 | 76.93366
SHK179 | denarius | DIVVS AVGVSTVS VESPASIANVS | S C on shield, shield & globe between capricorns. | Rome | Titus | Divus Vespasian | Shapwick | <null> | Taunton Castle Museum | 174 | <null> |  | 0.01596762 | 0.4113102 | 20.24672 | 0.01270821 | 0.0030751 | 0.4886565 | 0.02259365 | 0.002257013 | 0.0004412205 | 0.000203425 | 0.0001527302 | 0.002994839 | 0.0007127408 | 78.79221 | 79.69289
SHK18 | denarius | IMP SER GALBA AVG | S P Q R \ O B \ C S, 3 lines within wreath. | Rome | Galba | Galba | Shapwick | <null> | Taunton Castle Museum | 40 | <null> | After adoption of praenomen imperator, Phase I | 0.009177793 | 0.6477707 | 10.90432 | 0.01027145 | 0.0006700338 | 0.5951322 | 0.004292839 | 0.003907964 | 0.005017253 | 5.361292e-05 | 0.0002664521 | 0.0003552694 | 0.001509895 | 87.81636 | 89.06077
SHK180 | denarius | DIVVS AVGVSTVS VESPASIANVS | S C on shield, shield & globe between capricorns. | Rome | Titus | Divus Vespasian | Shapwick | <null> | Taunton Castle Museum | 174 | <null> |  | 0.00894756 | 0.4112997 | 21.12403 | 0.004669089 | 0.001835152 | 0.2049425 | 0.0149153 | 0.0024725 | 0.008839638 | 9.295112e-05 | 0.000167312 | 0.0002416729 | 0.0007807894 | 78.21676 | 78.83378
SHK181 | denarius | DIVVS AVGVSTVS VESPASIANVS | S C on large shield, shield & globe between capricorns. | Rome | Titus | Divus Vespasian | Shapwick | <null> | Taunton Castle Museum | 175 | <null> |  | 0.01237401 | 0.5648071 | 17.27572 | 0.008914508 | 0.001265985 | 0.9172032 | 0.01188915 | 0.002549402 | 0.0004983794 | 9.58422e-05 | 0.000172516 | 0.0002491897 | 0.009694692 | 81.19457 | 82.68627
SHK182 | denarius | IMP CAES DOMITIANVS AVG P M | TR P COS VII DES VIII P P | Rome | Domitian | Domitian | Shapwick | <null> | Taunton Castle Museum | 180 | <null> |  | 0.00452212 | 0.5410938 | 24.07548 | 0.02602554 | 0.003137105 | 0.6255542 | 0.005621503 | 0.002464926 | 0.0004818653 | 9.26664e-05 | 0.0001667995 | 0.0002409326 | 0.01300338 | 74.70212 | 75.88177
SHK183 | denarius | IMP CAES DOMITIANVS AVG P M | TR P COS VII DES VIII P P, wreath on chairs. | Rome | Domitian | Domitian | Shapwick | <null> | Taunton Castle Museum | 182 | <null> |  | 0.004092383 | 0.5143992 | 23.67735 | 0.01224501 | 0.003542663 | 0.6243908 | 0.005253639 | 0.002230684 | 0.0004360736 | 8.386031e-05 | 0.000302144 | 0.0002180368 | 0.04120915 | 75.11424 | 76.29424
SHK184 | denarius | IMP CAES DOMIT AVG GERM P M TR P XV | IMP XXII COS XVII CENS P P P | Rome | Domitian | Domitian | Shapwick | <null> | Taunton Castle Museum | 193 | <null> |  | 0.004864271 | 0.2870414 | 8.977332 | 0.003208084 | 0.001000188 | 0.4508571 | 0.002631491 | 0.0026514264 | 0.000518324 | 9.967768e-05 | 0.0001794198 | 0.000259162 | 0.01860927 | 90.25075 | 91.00726
SHK185 | denarius | IMP NERVA CAES AVG P M TR P COS III P P | AEQVITAS AVGVST | Rome | Nerva | Nerva | Shapwick | <null> | Taunton Castle Museum | 200 | <null> |  | 0.00627469 | 0.4977292 | 15.88253 | 0.001881579 | 0.001298526 | 0.6295881 | 0.004882453 | 0.001801068 | 0.0001742969 | 9.34432e-05 | 0.0001733448 | 0.0001452474 | 0.008972488 | 82.96445 | 84.10074
SHK186 | denarius | IMP NERVA CAES AVG P M TR P COS III P P | LIBERTAS PVBLICA | Rome | Nerva | Nerva | Shapwick | <null> | Taunton Castle Museum | 201 | <null> |  | 0.004470343 | 0.5409026 | 12.08256 | 0.002254198 | 0.0008742332 | 0.4656763 | 0.01163316 | 0.001283154 | 0.0001241762 | 3.651448e-05 | 6.208809e-05 | 0.000218221 | 0.006107423 | 86.8838 | 87.89648
SHK19 | denarius | IMP SER GALBA AVG | S P Q R \ O B \ C S, 3 lines within wreath. | Rome | Galba | Galba | Shapwick | <null> | Taunton Castle Museum | 40 | <null> | After adoption of praenomen imperator, Phase I | 0.02121379 | 0.8997838 | 11.40237 | 0.006864383 | 0.001037454 | 1.160078 | 0.004047269 | 0.003684411 | 0.001438379 | 8.810331e-05 | 0.0002512098 | 0.0003349464 | 0.01671931 | 86.48162 | 88.5582 | 18.43035 | 15.65363 | 38.5039 | 0.8493333 | 2.089227
SHK2 | denarius | ANT AVG III VIR R P C | CHORTIVM PRAETORIARVM, eagle & standards. | Antony | Antony | Antony | Shapwick | <null> | Taunton Castle Museum | 1 | <null> | RRC 544/8 | 0.02933781 | 0.3953396 | 18.14693 | 0.005586317 | 0.01626323 | 0.6356483 | 0.01071704 | 0.00900118 | 0.0007797111 | 0.0002690338 | 0.0002923917 | 0.0003898555 | 0.05815933 | 80.69128 | 81.78043
SHK20 | denarius | A VITELLIVS GERMANICVS IMP | CONCORDIA P R | Rome | Vitellius | Vitellius | Shapwick | <null> | Taunton Castle Museum | 47 | <null> | Phase I | 0.009514149 | 0.5624731 | 17.66494 | 0.01048699 | 0.002080558 | 0.9239496 | 0.004450166 | 0.004051186 | 0.0007365792 | 6.155583e-05 | 0.0002762172 | 0.0003682896 | 0.01602171 | 80.79883 | 82.30127
SHK21 | denarius | A VITELLIVS GERMANICVS IMP | FIDES EXERCITVVM | Rome | Vitellius | Vitellius | Shapwick | <null> | Taunton Castle Museum | 48 | <null> | Phase I | 0.008152187 | 0.570629 | 17.93126 | 0.007730179 | 0.001718614 | 0.7605736 | 0.00381312 | 0.003471254 | 0.000631137 | 5.878235e-05 | 0.0002366764 | 0.0003155685 | 0.01282751 | 80.69689 | 82.04092 | 18.42891 | 15.66379 | 38.57556 | 0.8499488 | 2.093225
SHK22 | denarius | A VITELLIVS GERMAN IMP TR P | LIBERTAS RESTITVTA | Rome | Vitellius | Vitellius | Shapwick | <null> | Taunton Castle Museum | 50 | <null> | Phase III | 0.007970843 | 0.5403058 | 21.32325 | 0.03812971 | 0.002773686 | 1.389073 | 0.003728298 | 0.003394037 | 0.0006170976 | 2.57124e-05 | 0.0002314116 | 0.0003085488 | 0.001311332 | 76.68602 | 78.61671 | 18.42348 | 15.65312 | 38.54516 | 0.8496253 | 2.092193
SHK23 | denarius | A VITELLIVS GERMAN IMP TR P | XV VIR SACR FAC, tripod-lebes, dolphin & raven. | Rome | Vitellius | Vitellius | Shapwick | <null> | Taunton Castle Museum | 52 | <null> | Phase III softer? | 0.01283589 | 0.6272405 | 20.98658 | 0.02266197 | 0.002198209 | 1.151598 | 0.00297802 | 0.002711025 | 0.0004929136 | 0.0001220205 | 0.0001848426 | 0.0002464568 | 0.001047441 | 77.18664 | 78.96653
SHK24 | denarius | A VITELLIVS GERM IMP AVG TR P | CONCORDIA P R | Rome | Vitellius | Vitellius | Shapwick | <null> | Taunton Castle Museum | 56 | <null> | Phase IV | 0.006618177 | 0.7364599 | 20.63951 | 0.00537384 | 0.001439142 | 0.3869199 | 0.003095599 | 0.002818063 | 0.000512375 | 2.134896e-05 | 0.0001921406 | 0.0002561875 | 0.001088797 | 78.2145 | 79.33897
SHK25 | denarius | A VITELLIVS GERM IMP AVG TR P | LIBERTAS RESTITVTA | Rome | Vitellius | Vitellius | Shapwick | <null> | Taunton Castle Museum | 57 | <null> | Phase IV | 0.009422049 | 0.6790417 | 19.92044 | 0.007950204 | 0.001589746 | 0.7072863 | 0.004407088 | 0.004011969 | 0.000729449 | 3.039371e-05 | 0.0002735434 | 0.0003647245 | 0.001550079 | 78.66113 | 80.04901
SHK26 | denarius | A VITELLIVS GERM IMP AVG TR P | PONT MAXIM, Vesta std. r.. | Rome | Vitellius | Vitellius | Shapwick | <null> | Taunton Castle Museum | 58 | <null> | Phase IV | 0.006404639 | 0.268498 | 19.59822 | 0.01023004 | 0.00235797 | 0.6629395 | 0.01337389 | 0.002727137 | 0.0004958431 | 2.066013e-05 | 0.0001859411 | 0.0002479215 | 0.005365097 | 79.4266 | 80.3634
SHK27 | denarius | A VITELLIVS GERM IMP AVG TR P | PONT MAXIM, Vesta std. r.. | Rome | Vitellius | Vitellius | Shapwick | <null> | Taunton Castle Museum | 58 | <null> | Phase IV | 0.01289314 | 0.6510133 | 21.62489 | 0.005048949 | 0.001144173 | 0.444897 | 0.007709352 | 0.002727479 | 0.0004959052 | 2.066272e-05 | 0.0001859645 | 0.0002479526 | 0.001053799 | 77.24659 | 78.34355 | 18.41622 | 15.65888 | 38.54761 | 0.8502733 | 2.093151
SHK28 | denarius | A VITELLIVS GERM IMP AVG TR P | PONT MAXIM, Vesta std. r.. | Rome | Vitellius | Vitellius | Shapwick | <null> | Taunton Castle Museum | 58 | <null> | Phase IV | 0.006746162 | 0.4845714 | 20.5694 | 0.006848654 | 0.002028781 | 0.6372802 | 0.01113843 | 0.002872559 | 0.0005222835 | 2.176181e-05 | 0.0001958563 | 0.0002611417 | 0.001109852 | 78.27507 | 79.39804 | 18.44518 | 15.66444 | 38.60644 | 0.84925 | 2.093076
SHK29 | denarius | A VITELLIVS GERM IMP AVG TR P | XV VIR SACR FAC, tripod -lebes, dolphin & raven. | Rome | Vitellius | Vitellius | Shapwick | <null> | Taunton Castle Museum | 59 | <null> | Phase IV | 0.02170779 | 0.6344047 | 21.97924 | 0.0062673 | 0.002726985 | 0.9171276 | 0.01307653 | 0.00317974 | 0.004231271 | 2.408894e-05 | 0.0002168005 | 0.0002890673 | 0.001228536 | 76.41628 | 77.96904
SHK3 | denarius | ANT AVG III VIR R P C | LEG II, eagle & standards. | Antony | Antony | Antony | Shapwick | <null> | Taunton Castle Museum | 5 | <null> | RRC 544/14 | 0.0258651 | 0.3745302 | 15.90045 | 0.00929386 | 0.006851947 | 0.96076 | 0.004208198 | 0.02710391 | 0.0006965294 | 2.902206e-05 | 0.0002611985 | 0.0007094186 | 0.02539991 | 82.66384 | 84.02453
SHK30 | denarius | A VITELLIVS GERM IMP AVG TR P | XV VIR SACR FAC, tripod -lebes, dolphin & raven. | Rome | Vitellius | Vitellius | Shapwick | <null> | Taunton Castle Museum | 59 | <null> | Phase IV | 0.005862826 | 0.4136298 | 19.77361 | 0.008324113 | 0.001262545 | 0.5964923 | 0.00941434 | 0.005007011 | 0.0004538962 | 5.597671e-05 | 0.0001702111 | 0.0002269481 | 0.0009645294 | 79.18298 | 80.19407 | 18.40504 | 15.64846 | 38.49307 | 0.8502236 | 2.091502
SHK33 | denarius | IMP CAESAR VESPASIANVS AVG | COS ITER FORT RED, Fortuna stg. l.. | Rome | Vespasian | Vespasian | Shapwick | <null> | Taunton Castle Museum | 62 | <null> |  | 0.01417461 | 0.5791053 | 20.25405 | 0.01966896 | 0.002666191 | 0.5818237 | 0.006071582 | 0.002708453 | 0.000492446 | 2.051858e-05 | 0.0001846672 | 0.000246223 | 0.001046448 | 78.53774 | 79.69972
SHK34 | denarius | IMP CAESAR VESPASIANVS AVG | COS ITER TR POT, Pax stg. l.. | Rome | Vespasian | Vespasian | Shapwick | <null> | Taunton Castle Museum | 63 | <null> |  | 0.005907294 | 0.6225139 | 19.84484 | 0.007009792 | 0.00159654 | 0.4120243 | 0.007905248 | 0.002515364 | 0.0004573389 | 1.905579e-05 | 0.0001715021 | 0.0002286694 | 0.0009718451 | 79.09229 | 80.1278
SHK35 | denarius | IMP CAES VESP AVG P M | TRI POT in field, Vesta std. l.. | Rome | Vespasian | Vespasian | Shapwick | <null> | Taunton Castle Museum | 73 | <null> |  | 0.007696449 | 0.5764256 | 24.10994 | 0.01039696 | 0.00490484 | 0.2012275 | 0.01087832 | 0.02822585 | 0.0005958541 | 2.482726e-05 | 0.0002234453 | 0.0002979271 | 0.00126619 | 75.0479 | 75.82682
SHK36 | denarius | IMP CAES VESP AVG P M | TRI POT in field, Vesta std. l.. | Rome | Vespasian | Vespasian | Shapwick | <null> | Taunton Castle Museum | 73 | <null> |  | 0.01291285 | 0.7826613 | 24.45099 | 0.01557932 | 0.002998906 | 0.320153 | 0.007337868 | 0.006752188 | 0.006706774 | 1.880602e-05 | 0.0001692541 | 0.0002256721875 | 0.0009591068 | 74.39253 | 75.4963
SHK37 | denarius | IMP CAES VESP AVG P M | TRI POT in field, Vesta std. l.. | Rome | Vespasian | Vespasian | Shapwick | <null> | Taunton Castle Museum | 73 | <null> |  | 0.01544597 | 0.3613585 | 21.12747 | 0.01164283 | 0.003461609 | 0.3677868 | 0.01760496 | 0.02762299 | 0.01285511 | 1.993285e-05 | 0.0001793957 | 0.0002391942 | 0.0390215 | 78.01529 | 78.78345
SHK38 | denarius | IMP CAES VESP AVG P M | TRI POT in field, Vesta std. l.. | Rome | Vespasian | Vespasian | Shapwick | <null> | Taunton Castle Museum | 73 | <null> |  | 0.005309014 | 0.5970779 | 25.27205 | 0.005455829 | 0.002352106 | 0.3148943 | 0.009899193 | 0.002260613 | 0.0008884158 | 1.712585e-05 | 0.0001541327 | 0.0002055102 | 0.0008734185 | 73.78856 | 74.7014
SHK39 | denarius | IMP CAES VESP AVG P M | TRI POT in field, Vesta std. l.. | Rome | Vespasian | Vespasian | Shapwick | <null> | Taunton Castle Museum | 73 | <null> |  | 0.006130582 | 0.5197175 | 21.55012 | 0.0945407 | 0.002921275 | 0.3438145 | 0.01280024 | 0.002610441 | 0.0004746257 | 8.493359e-05 | 0.0001779846 | 0.0002373129 | 0.00100858 | 77.46241 | 78.32695
SHK4 | denarius | ANT AVG III VIR R P C | LEG VII, eagle & standards. | Antony | Antony | Antony | Shapwick | <null> | Taunton Castle Museum | 11 | <null> | RRC 544/20 | 0.01402692 | 0.3636415 | 14.41663 | 0.02421446 | 0.006928818 | 0.7757546 | 0.006560978 | 0.02184934 | 0.001085955 | 0.0007721868 | 0.0004072331 | 0.0005429775 | 0.02299474 | 84.34459 | 85.50698
SHK40 | denarius | IMP CAES VESP AVG P M | TRI POT II COS III P P, Pax std. l.. | Rome | Vespasian | Vespasian | Shapwick | <null> | Taunton Castle Museum | 75 | <null> |  | 0.007029154 | 0.6048915 | 24.1178 | 0.008778805 | 0.002779343 | 0.4420737 | 0.01023846 | 0.002993059 | 0.0005441926 | 0.0001294355 | 0.0002040722 | 0.0002720963 | 0.001156409 | 74.79871 | 75.84683
SHK41 | denarius | IMP CAES VESP AVG P M | TRI POT II COS III P P, Pax std. l.. | Rome | Vespasian | Vespasian | Shapwick | <null> | Taunton Castle Museum | 75 | <null> |  | 0.006304993 | 0.6335545 | 26.16001 | 0.01377889 | 0.003310113 | 0.2118395 | 0.00294911 | 0.002684707 | 0.0004881285 | 0.000141099 | 0.0001830482 | 0.0002440642 | 0.001037273 | 72.96051 | 73.80694
SHK42 | denarius | IMP CAES VESP AVG P M | TRI POT II COS III P P, Pax std. l.. | Rome | Vespasian | Vespasian | Shapwick | <null> | Taunton Castle Museum | 75 | <null> |  | 0.006880098 | 0.6218931 | 22.8088 | 0.007258218 | 0.002028971 | 1.022217 | 0.00321811 | 0.00292959 | 0.03212225 | 7.055844e-05 | 0.0001997448 | 0.0002663264 | 0.001131887 | 75.48918 | 77.13443
SHK43 | denarius | IMP CAES VESP AVG P M | TRI POT II COS III P P, Pax std. l.. | Rome | Vespasian | Vespasian | Shapwick | <null> | Taunton Castle Museum | 75 | <null> |  | 0.006839518 | 0.6341229 | 24.554 | 0.009831166 | 0.0032251 | 0.4554833 | 0.003199129 | 0.002912311 | 0.0005295111 | 5.250923e-05 | 0.0001985667 | 0.0002647555 | 0.001125211 | 74.32498 | 75.41571
SHK44 | denarius | IMP CAES VESP AVG P M | TRI POT II COS III P P, Pax std. l.. | Rome | Vespasian | Vespasian | Shapwick | <null> | Taunton Castle Museum | 75 | <null> |  | 0.01483575 | 0.4129601 | 21.06896 | 0.01240101 | 0.001812589 | 0.2218286 | 0.01167637 | 0.002903216 | 0.001229113 | 2.199406e-05 | 0.0001979465 | 0.0002639287 | 0.001121697 | 78.24818 | 78.88409
SHK45 | denarius | IMP CAES VESP AVG P M | TRI POT II COS III P P, Pax std. l.. | Rome | Vespasian | Vespasian | Shapwick | <null> | Taunton Castle Museum | 75 | <null> |  | 0.006462028 | 0.3826855 | 22.05713 | 0.01342752 | 0.003184687 | 0.5086641 | 0.01318077 | 0.011459 | 0.000500286 | 5.208899e-05 | 0.0001876073 | 0.000250143 | 0.02663529 | 76.97301 | 77.89099
SHK46 | denarius | IMP CAES VESP AVG P M | TRI POT II COS III P P, Pax std. l.. | Rome | Vespasian | Vespasian | Shapwick | <null> | Taunton Castle Museum | 75 | <null> |  | 0.006663377 | 0.6023007 | 23.457 | 0.02045532 | 0.002930356 | 0.4273418 | 0.01041984 | 0.002837309 | 0.002862871 | 0.0001302299 | 0.0001934529 | 0.0002579372 | 0.001096233 | 75.46268 | 76.49342
SHK47 | denarius | IMP CAES VESP AVG P M | TRI POT II COS III P P, Pax std. l.. | Rome | Vespasian | Vespasian | Shapwick | <null> | Taunton Castle Museum | 75 | <null> |  | 0.01491116 | 0.5949053 | 24.64232 | 0.00566878 | 0.00341098 | 0.3356762 | 0.01695845 | 0.002606362 | 0.000473884 | 1.974517e-05 | 0.0001777065 | 0.000236942 | 0.001007004 | 74.37842 | 75.31001
SHK48 | denarius | IMP CAES VESP AVG P M COS IIII | AVGVR / TRI POT in ex., priestly emblems. | Rome | Vespasian | Vespasian | Shapwick | <null> | Taunton Castle Museum | 76 | <null> |  | 0.0242163 | 0.3718469 | 21.45743 | 0.008007156 | 0.00173565 | 0.3940163 | 0.01173979 | 0.008270479 | 0.00712948 | 3.048888e-05 | 0.0002743999 | 0.0003658665 | 0.04290692 | 77.67018 | 78.47895
SHK49 | denarius | IMP CAES VESP AVG P M COS IIII | AVGVR / TRI POT in ex., priestly emblems. | Rome | Vespasian | Vespasian | Shapwick | <null> | Taunton Castle Museum | 76 | <null> |  | 0.009275842 | 0.4756479 | 18.19596 | 0.01664197 | 0.001177223 | 0.4313042 | 0.008986631 | 0.01725613 | 0.01024639 | 6.145768e-05 | 0.0002692986 | 0.0003590648 | 0.02470673 | 80.80681 | 81.73847
SHK5 | denarius | ANT AVG III VIR R P C | LEG VII, eagle & standards. | Antony | Antony | Antony | Shapwick | <null> | Taunton Castle Museum | 11 | <null> | RRC 544/20 | 0.02589584 | 0.3826147 | 14.81339 | 0.01990607 | 0.006540862 | 1.768423 | 0.004656278 | 0.02280364 | 0.0007706943 | 0.0001160157 | 0.0002890104 | 0.001337219 | 0.0003476129 | 82.94676 | 85.09814
SHK50 | denarius | IMP CAES VESP AVG P M COS IIII | AVGVR / TRI POT in ex., priestly emblems. | Rome | Vespasian | Vespasian | Shapwick | <null> | Taunton Castle Museum | 76 | <null> |  | 0.0185493 | 0.3694272 | 22.0592 | 0.01212907 | 0.002047856 | 0.3867076 | 0.008574963 | 0.014325 | 0.008633483 | 2.613708e-05 | 0.0002352337 | 0.000313645 | 0.04010619 | 77.07795 | 77.87419
SHK51 | denarius | IMP CAES VESP AVG P M COS IIII | AVGVR / TRI POT in ex., priestly emblems. | Rome | Vespasian | Vespasian | Shapwick | <null> | Taunton Castle Museum | 76 | <null> |  | 0.01667138 | 0.6525887 | 24.2787 | 0.01135934 | 0.002713273 | 0.2404029 | 0.009052714 | 0.002291985 | 0.002291985 | 8.616483e-05 | 0.0001550967 | 0.0002240286 | 0.0007237846 | 74.78273 | 75.67645
SHK52 | denarius | IMP CAES VESP AVG P M COS IIII | AVGVR / TRI POT in ex., priestly emblems. | Rome | Vespasian | Vespasian | Shapwick | <null> | Taunton Castle Museum | 76 | <null> |  | 0.01536121 | 0.4375954 | 22.76015 | 0.008884946 | 0.002432101 | 0.3799321 | 0.01535747 | 0.002985899 | 0.007113864 | 0.0002350809 | 0.0004184532 | 0.0002918548 | 0.03290285 | 76.33633 | 77.18676
SHK53 | denarius | IMP CAES VESP AVG P M COS IIII | CONCORDIA AVGVSTI | Rome | Vespasian | Vespasian | Shapwick | <null> | Taunton Castle Museum | 77 | <null> |  | 0.02013007 | 0.4792389 | 28.4711 | 0.03387309 | 0.004345484 | 0.3756924 | 0.02176535 | 0.02367002 | 0.007221698 | 0.0001098418 | 0.0001977152 | 0.0002855886 | 0.005885537 | 70.55649 | 71.4173
SHK54 | denarius | IMP CAES VESP AVG P M COS IIII | CONCORDIA AVGVSTI | Rome | Vespasian | Vespasian | Shapwick | <null> | Taunton Castle Museum | 77 | <null> |  | 0.01546404 | 0.7013876 | 23.40347 | 0.02186493 | 0.002714371 | 0.3758133 | 0.01169882 | 0.003135871 | 0.001861834 | 0.0001178899 | 0.0004053285 | 0.0003065137 | 0.000990275 | 75.46077 | 76.53896
SHK55 | denarius | IMP CAES VESP AVG P M COS IIII | CONCORDIA AVGVSTI | Rome | Vespasian | Vespasian | Shapwick | <null> | Taunton Castle Museum | 77 | <null> |  | 0.01539664 | 0.5346042 | 23.11156 | 0.1650802 | 0.0036254 | 0.3636394 | 0.0131823 | 0.003290525 | 0.001569624 | 0.001162306 | 0.0002226671 | 0.0003216303 | 0.01241918 | 75.77393 | 76.68459
SHK56 | denarius | IMP CAESAR VESPASIANVS AVG | COS ITER TR POT, Pax std. l. | Rome | Vespasian | Vespasian | Shapwick | <null> | Taunton Castle Museum | 64 | <null> |  | 0.01699156 | 0.6286244 | 21.83172 | 0.01009129 | 0.002711662 | 0.2929367 | 0.01132611 | 0.009068039 | 0.00345078 | 0.0001297286 | 0.0002335115 | 0.0003372943 | 0.00108972 | 77.19129 | 78.11394
SHK57 | denarius | IMP CAESAR VESPASIANVS AVG | COS ITER TR POT, Pax std. l. | Rome | Vespasian | Vespasian | Shapwick | <null> | Taunton Castle Museum | 64 | <null> |  | 0.01331461 | 0.6303914 | 21.7712 | 0.01505187 | 0.001613054 | 0.3394909 | 0.00366894 | 0.003696735 | 0.003696735 | 0.000138975 | 0.000250155 | 0.000361335 | 0.00116739 | 77.21596 | 78.18701
SHK58 | denarius | IMP CAESAR VESPASIANVS AVG | COS ITER TR POT, Pax std. l. | Rome | Vespasian | Vespasian | Shapwick | <null> | Taunton Castle Museum | 64 | <null> |  | 0.01075958 | 0.6572109 | 22.01166 | 0.004126381 | 0.00335702 | 0.3449819 | 0.01618089 | 0.002093415 | 0.002093415 | 0.0006462861 | 0.000856659 | 0.0006148675 | 0.0006610786 | 76.94476 | 77.94762
SHK59 | denarius | IMP CAESAR VESPASIANVS AVG | COS ITER TR POT, Pax std. l. | Rome | Vespasian | Vespasian | Shapwick | <null> | Taunton Castle Museum | 64 | <null> |  | 0.02215712 | 0.625767 | 19.81198 | 0.01370108 | 0.002195635 | 0.3755297 | 0.009180688 | 0.003729495 | 0.00067809 | 2.825375e-05 | 0.00025428375 | 0.000339045 | 0.00144094125 | 79.13302 | 80.13576
SHK6 | denarius | ANT AVG III VIR R P C | LEG XI, eagle & standards. | Antony | Antony | Antony | Shapwick | <null> | Taunton Castle Museum | 15 | <null> | RRC 544/25 | 0.01931544 | 0.3784842 | 17.94394 | 0.01793765 | 0.008154724 | 0.8841958 | 0.003698773 | 0.0873382 | 0.0006122107 | 2.550878e-05 | 0.000229579 | 0.001786039 | 0.01346698 | 80.64081 | 81.91696
SHK60 | denarius | IMP CAESAR VESPASIANVS AVG | COS ITER TR POT, Pax std. l. | Rome | Vespasian | Vespasian | Shapwick | <null> | Taunton Castle Museum | 64 | <null> |  | 0.03015239 | 0.493354 | 25.62646 | 0.01643965 | 0.002752629 | 0.4546939 | 0.02540397 | 0.003825423 | 0.0006955315 | 2.898048e-05 | 0.0002608243 | 0.0003477657 | 0.001478004 | 73.3441 | 74.29363
SHK61 | denarius | IMP CAESAR VESPASIANVS AVG | COS ITER TR POT, Pax std. l. | Rome | Vespasian | Vespasian | Shapwick | <null> | Taunton Castle Museum | 64 | <null> |  | 0.0252502 | 0.311299 | 25.28079 | 0.0206114 | 0.003852138 | 0.4322017 | 0.008926804 | 0.0194128 | 0.0005882325 | 2.45096875e-05 | 0.0002205871875 | 0.00029411625 | 0.02073404 | 73.8758 | 74.64003
SHK62 | denarius | IMP CAESAR VESPASIANVS AVG | COS ITER TR POT, Pax std. l. | Rome | Vespasian | Vespasian | Shapwick | <null> | Taunton Castle Museum | 64 | <null> |  | 0.01345082 | 0.5887264 | 23.66488 | 0.01209778 | 0.003802899 | 0.1947709 | 0.006291515 | 0.005727448 | 0.001041354 | 4.338976e-05 | 0.0003905078 | 0.0005206771 | 0.002212878 | 75.50604 | 76.29175
SHK63 | denarius | IMP CAESAR VESPASIANVS AVG | COS ITER TR POT, Pax std. l. | Rome | Vespasian | Vespasian | Shapwick | <null> | Taunton Castle Museum | 64 | <null> |  | 0.009721861 | 0.6130585 | 21.99088 | 0.01777957 | 0.002046641 | 0.4012226 | 0.004547322 | 0.01565673 | 0.001803412 | 3.136084e-05 | 0.0006443223 | 0.0003763301 | 0.001599403 | 76.94063 | 77.95651
SHK64 | denarius | IMP CAESAR VESPASIANVS AVG | IVDAEA in ex., trophy & captive | Rome | Vespasian | Vespasian | Shapwick | <null> | Taunton Castle Museum | 65 | <null> |  | 0.02976025 | 0.5961066 | 21.03221 | 0.01705023 | 0.002597563 | 0.4068293 | 0.005741202 | 0.07359593 | 0.002400063 | 0.0001552902 | 0.001080543 | 0.0004751339 | 0.002019319 | 77.82998 | 78.83493
SHK65 | denarius | IMP CAESAR VESPASIANVS AVG | IVDAEA in ex., trophy & captive | Rome | Vespasian | Vespasian | Shapwick | <null> | Taunton Castle Museum | 65 | <null> |  | 0.006202845 | 0.6216086 | 20.62901 | 0.01217661 | 0.001835686 | 0.412749 | 0.009227592 | 0.002641211 | 0.0004802203 | 0.0001052255 | 0.0004891368 | 0.0002401101 | 0.001020468 | 78.30221 | 79.33759
SHK66 | denarius | IMP CAESAR VESPASIANVS AVG | IVDAEA in ex., trophy & captive | Rome | Vespasian | Vespasian | Shapwick | <null> | Taunton Castle Museum | 65 | <null> |  | 0.007801125 | 0.611038 | 18.76825 | 0.01234916 | 0.002752539 | 0.6946728 | 0.01664109 | 0.003321769 | 0.0006039581 | 2.516492e-05 | 0.0002264843 | 0.000301979 | 0.01039709 | 79.87162 | 81.18773
SHK67 | denarius | IMP CAESAR VESPASIANVS AVG | IVDAEA in ex., trophy & captive | Rome | Vespasian | Vespasian | Shapwick | <null> | Taunton Castle Museum | 65 | <null> |  | 0.02570199 | 0.6311814 | 22.40094 | 0.01075825 | 0.001744978 | 0.3641417 | 0.01105628 | 0.004259552 | 0.0007744639 | 3.226933e-05 | 0.000290424 | 0.000387232 | 0.001645736 | 76.54709 | 77.54405
SHK68 | denarius | IMP CAESAR VESPASIANVS AVG | IVDAEA in ex., trophy & captive | Rome | Vespasian | Vespasian | Shapwick | <null> | Taunton Castle Museum | 65 | <null> |  | 0.01654755 | 0.6000256 | 22.94879 | 0.007205258 | 0.001890679 | 0.4045003 | 0.008491235 | 0.003511588 | 0.0006384705 | 2.660294e-05 | 0.0002394264 | 0.0003192352 | 0.00135675 | 76.00646 | 77.01234
SHK69 | denarius | IMP CAESAR VESPASIANVS AVG | IVDAEA in ex., trophy & captive | Rome | Vespasian | Vespasian | Shapwick | <null> | Taunton Castle Museum | 65 | <null> |  | 0.01560079 | 0.5685174 | 21.94778 | 0.01318935 | 0.001979114 | 0.3922233 | 0.009319964 | 0.002666196 | 0.0004847629 | 2.019845e-05 | 0.0001817861 | 0.0002423814 | 0.001030121 | 77.04677 | 78.00854
SHK7 | denarius | ANT AVG III VIR R P C | LEG XI, eagle & standards | Antony | Antony | Antony | Shapwick | <null> | Taunton Castle Museum | 15 | <null> | RRC 544/25 | 0.03054685 | 0.2879488 | 16.81023 | 0.01584841 | 0.008963822 | 1.517275 | 0.009296036 | 0.02503213 | 0.0005389155 | 0.0001257548 | 0.0002020933 | 0.001211475 | 0.0795605 | 81.21322 | 83.098
SHK70 | denarius | IMP CAESAR VESPASIANVS AVG | IVDAEA in ex., trophy & captive | Rome | Vespasian | Vespasian | Shapwick | <null> | Taunton Castle Museum | 65 | <null> |  | 0.01035224 | 0.6476543 | 20.55251 | 0.02632432 | 0.00281048 | 0.5519401 | 0.004842176 | 0.00440805 | 0.0008014637 | 0.0001145532 | 0.0003005489 | 0.0004007318 | 0.004630571 | 78.19292 | 79.39714
SHK71 | denarius | IMP CAESAR VESPASIANVS AVG | IVDAEA in ex., trophy & captive | Rome | Vespasian | Vespasian | Shapwick | <null> | Taunton Castle Museum | 65 | <null> |  | 0.02442048 | 0.6397499 | 20.47615 | 0.01500012 | 0.002875432 | 0.6803698 | 0.01192515 | 0.004712853 | 0.0008568824 | 3.570343e-05 | 0.0003213309 | 0.0004284412 | 0.001820875 | 78.14134 | 79.46328
SHK72 | denarius | IMP CAES VESP AVG P M | AVGR / TRI POT in ex, priestly emblems | Rome | Vespasian | Vespasian | Shapwick | <null> | Taunton Castle Museum | 71 | <null> |  | 0.008763388 | 0.5920251 | 21.99039 | 0.01017608 | 0.001853037 | 0.3525447 | 0.009118317 | 0.003731507 | 0.0006784559 | 2.826899e-05 | 0.000254421 | 0.0003392279 | 0.001441719 | 77.02866 | 77.97467
SHK73 | denarius | IMP CAES VESP AVG P M | AVGR / TRI POT in ex, priestly emblems | Rome | Vespasian | Vespasian | Shapwick | <null> | Taunton Castle Museum | 71 | <null> |  | 0.00705844 | 0.5607542 | 24.60692 | 0.01504276 | 0.003076896 | 0.340612 | 0.003301529 | 0.003005529 | 0.0005464599 | 2.276916e-05 | 0.0002049225 | 0.0002732299 | 0.001161227 | 74.45802 | 75.36055
SHK74 | denarius | IMP CAES VESP AVG P M | AVGR / TRI POT in ex, priestly emblems | Rome | Vespasian | Vespasian | Shapwick | <null> | Taunton Castle Museum | 71 | <null> |  | 0.01246585 | 0.6548026 | 23.06063 | 0.006429022 | 0.002831643 | 0.3083317 | 0.01181946 | 0.002503668 | 0.0004552123 | 1.896718e-05 | 0.0001707046 | 0.0002276062 | 0.0009673262 | 75.93835 | 76.90245
SHK75 | denarius | IMP CAES VESP AVG P M | AVGR / TRI POT in ex, priestly emblems | Rome | Vespasian | Vespasian | Shapwick | <null> | Taunton Castle Museum | 71 | <null> |  | 0.006478754 | 0.7094684 | 7.78827 | 0.007929761 | 0.0003134881 | 0.3740718 | 0.006826717 | 0.002758695 | 0.001486081 | 2.089921e-05 | 0.0001880929 | 0.0002507905 | 0.003395097 | 91.09854 | 92.18548
SHK76 | denarius | IMP CAES VESP AVG P M | AVGR / TRI POT in ex, priestly emblems | Rome | Vespasian | Vespasian | Shapwick | <null> | Taunton Castle Museum | 71 | <null> |  | 0.009685512 | 0.6055034 | 21.01486 | 0.01599174 | 0.001811143 | 0.3036625 | 0.00453032 | 0.004124153 | 0.0007498461 | 0.0001494215 | 0.0002811923 | 0.000374923 | 0.001593423 | 78.03668 | 78.94744
SHK77 | denarius | IMP CAES VESP AVG P M | AVGR / TRI POT in ex, priestly emblems | Rome | Vespasian | Vespasian | Shapwick | <null> | Taunton Castle Museum | 71 | <null> |  | 0.02298599 | 0.6696113 | 23.55575 | 0.01040514 | 0.002324943 | 0.3203138 | 0.01711885 | 0.004422822 | 0.004422822 | 0.0001662715 | 0.0002992887 | 0.001918427 | 0.001396681 | 75.38886 | 76.38019
SHK78 | denarius | IMP CAES VESP AVG P M | AVGR / TRI POT in ex, priestly emblems | Rome | Vespasian | Vespasian | Shapwick | <null> | Taunton Castle Museum | 71 | <null> |  | 0.00494037 | 0.6504572 | 21.90109 | 0.007150097 | 0.002301493 | 0.3292884 | 0.01090911 | 0.002692907 | 0.002692907 | 0.0001012371 | 0.0001822268 | 0.0002632164 | 0.0008503916 | 77.08708 | 78.06767
SHK79 | denarius | IMP CAES VESP AVG P M | AVGR / TRI POT in ex, priestly emblems | Rome | Vespasian | Vespasian | Shapwick | <null> | Taunton Castle Museum | 71 | <null> |  | 0.01414357 | 0.6560244 | 22.90568 | 0.008728441 | 0.003552823 | 0.2867678 | 0.01189922 | 0.002566574 | 0.002566574 | 9.648774e-05 | 0.0001736779 | 0.0002508681 | 0.000810497 | 76.10674 | 77.05034
SHK8 | denarius | ANT AVG III VIR R P C | LEG XIIII, eagle & standards | Antony | Antony | Antony | Shapwick | <null> | Taunton Castle Museum | 18 | <null> | RRC 544/28 | 0.02977154 | 0.3737025 | 17.95116 | 0.0164106 | 0.0107447 | 0.4276924 | 0.002849934 | 0.03865478 | 0.001330585 | 1.965472e-05 | 0.0001768925 | 0.002546931 | 0.001002391 | 81.14394 | 81.94634
SHK80 | denarius | IMP CAESAR VESPASIANVS AVG | PON MAX TR P COS VI, Pax std. l. | Rome | Vespasian | Vespasian | Shapwick | <null> | Taunton Castle Museum | 97 | <null> |  | 0.01334595 | 0.36686 | 26.60855 | 0.01372519 | 0.002309598 | 0.5542654 | 0.01083809 | 0.002965799 | 0.002965799 | 0.0001114962 | 0.0002006931 | 0.0002898901 | 0.02116317 | 72.40241 | 73.3447
SHK81 | denarius | IMP CAESAR VESPASIANVS AVG | PON MAX TR P COS VI, Pax std. l. | Rome | Vespasian | Vespasian | Shapwick | <null> | Taunton Castle Museum | 97 | <null> | thin coin | 0.02564709 | 0.3393758 | 24.31034 | 0.01490577 | 0.002384911 | 0.2693926 | 0.01698016 | 0.003728554 | 0.003968635 | 0.0001401712 | 0.0002523081 | 0.0003644451 | 0.002456162 | 75.01006 | 75.62128
SHK82 | denarius | IMP CAESAR VESPASIANVS AVG | PON MAX TR P COS VI, Pax std. l. | Rome | Vespasian | Vespasian | Shapwick | <null> | Taunton Castle Museum | 97 | <null> |  | 0.01918308 | 0.3543084 | 23.14117 | 0.009696139 | 0.002326749 | 0.4721438 | 0.01579358 | 0.003633946 | 0.003633946 | 0.0001366145 | 0.0002459061 | 0.0003551977 | 0.004470383 | 75.9729 | 76.80383
SHK83 | denarius | IMP CAESAR VESPASIANVS AVG | PON MAX TR P COS VI, Pax std. l. | Rome | Vespasian | Vespasian | Shapwick | <null> | Taunton Castle Museum | 97 | <null> |  | 0.0110897 | 0.3731367 | 24.40931 | 0.01623124 | 0.002848899 | 0.5326594 | 0.01654136 | 0.00228621 | 0.00228621 | 8.594776e-05 | 0.000154706 | 0.0002234642 | 0.02350163 | 74.60965 | 75.53895
SHK84 | denarius | IMP CAESAR VESPASIANVS AVG | PON MAX TR P COS VI, Pax std. l. | Rome | Vespasian | Vespasian | Shapwick | <null> | Taunton Castle Museum | 97 | <null> |  | 0.008207308 | 0.3823103 | 23.46003 | 0.01189997 | 0.002467428 | 0.5042451 | 0.01584821 | 0.00186957 | 0.00186957 | 7.028458e-05 | 0.00012651225 | 0.0001827399 | 0.0183493 | 75.59253 | 76.49743
SHK85 | denarius | IMP CAES VESP AVG P M COS IIII | TRI POT in field, Vesta std. l. | Rome | Vespasian | Vespasian | Shapwick | <null> | Taunton Castle Museum | 78 | <null> |  | 0.01766773 | 0.5115447 | 22.31548 | 0.003718225 | 0.001255383 | 0.3614821 | 0.01188018 | 0.002503168 | 0.002503168 | 9.410408e-05 | 0.0001693873 | 0.0002446706 | 0.01682601 | 76.75463 | 77.64448
SHK86 | denarius | IMP CAES VESP AVG P M COS IIII | TRI POT in field, Vesta std. l. | Rome | Vespasian | Vespasian | Shapwick | <null> | Taunton Castle Museum | 78 | <null> |  | 0.01808143 | 0.683155 | 21.99751 | 0.009158854 | 0.001963771 | 0.3085564 | 0.01238828 | 0.002938387 | 0.0005342521 | 2.226051e-05 | 0.0002003445 | 0.0002671261 | 0.001135286 | 76.96409 | 77.95694
SHK87 | denarius | IMP CAES VESP AVG P M COS IIII | TRI POT in field, Vesta std. l. | Rome | Vespasian | Vespasian | Shapwick | <null> | Taunton Castle Museum | 78 | <null> |  | 0.0131647 | 0.3757886 | 21.23373 | 0.005194622 | 0.002054563 | 0.3712692 | 0.01139097 | 0.01706614 | 0.006750848 | 0.0001008435 | 0.0001815182 | 0.000262193 | 0.03824225 | 77.9248 | 78.7101
SHK88 | denarius | IMP CAES VESP AVG P M COS IIII | VESTA in field | Rome | Vespasian | Vespasian | Shapwick | <null> | Taunton Castle Museum | 79 | <null> |  | 0.02686474 | 0.3557236 | 23.10528 | 0.01125413 | 0.003255448 | 0.3791035 | 0.01521528 | 0.03248697 | 0.02160683 | 2.264996e-05 | 0.0002038496 | 0.0002717995 | 0.03989151 | 76.00882 | 76.78354
SHK89 | denarius | IMP CAES VESP AVG P M COS IIII | VESTA in field | Rome | Vespasian | Vespasian | Shapwick | <null> | Taunton Castle Museum | 79 | <null> |  | 0.01056129 | 0.3918596 | 22.04684 | 0.01649537 | 0.002361246 | 0.4310492 | 0.01308184 | 0.004497064 | 0.00789822 | 3.406867e-05 | 0.006587711 | 0.1568212 | 0.02350678 | 76.8884 | 77.73482
SHK9 | denarius | ANT AVG III VIR R P C | LEG XIV, eagle & standards | Antony | Antony | Antony | Shapwick | <null> | Taunton Castle Museum | 19 | <null> | RRC 544/29 cont? | 0.01981371 | 0.3599605 | 16.07391 | 0.005221912 | 0.004412119 | 1.113331 | 0.006304831 | 0.01032069 | 0.000526918 | 2.195492e-05 | 0.0001975943 | 0.001368987 | 0.02704428 | 82.37757 | 83.8779
SHK90 | denarius | IMP CAES VESP AVG P M COS IIII | VESTA in field | Rome | Vespasian | Vespasian | Shapwick | <null> | Taunton Castle Museum | 79 | <null> |  | 0.01906883 | 0.3882192 | 24.34115 | 0.00852747 | 0.002853468 | 0.3890504 | 0.01680893 | 0.02132452 | 0.008626391 | 0.000147018 | 0.0001836336 | 0.0002448448 | 0.04130309 | 74.76249 | 75.58106
SHK91 | denarius | IMP CAES VESP AVG P M COS IIII | VICTORIA AVGVSTI | Rome | Vespasian | Vespasian | Shapwick | <null> | Taunton Castle Museum | 80 | <null> |  | 0.0190342 | 0.3591391 | 26.42578 | 0.01314033 | 0.004526201 | 0.3481218 | 0.01577359 | 0.04559316 | 0.02190543 | 0.0002741352 | 0.0003726696 | 0.0002850187 | 0.03726989 | 72.70878 | 73.45331
SHK92 | denarius | IMP CAES VESP AVG P M COS IIII | VICTORIA AVGVSTI | Rome | Vespasian | Vespasian | Shapwick | <null> | Taunton Castle Museum | 80 | <null> |  | 0.02094041 | 0.3999071 | 23.71349 | 0.01159528 | 0.00229411 | 0.4266711 | 0.01731094 | 0.002995877 | 0.002995877 | 0.0001126269 | 0.0002027285 | 0.0002928301 | 0.03199378 | 75.36919 | 76.22777
SHK93 | denarius | IMP CAES VESP AVG P M COS IIII | VICTORIA AVGVSTI | Rome | Vespasian | Vespasian | Shapwick | <null> | Taunton Castle Museum | 80 | <null> |  | 0.02270128 | 0.4217605 | 22.9101 | 0.01490221 | 0.005040416 | 0.5045239 | 0.02518323 | 0.02962341 | 0.01248618 | 0.001175637 | 0.001463769 | 0.001566865 | 0.03863688 | 76.01084 | 76.97576
SHK94 | denarius | T CAES IMP VESP PON TR POT | NEP RED | Rome | Vespasian | Vespasian | Shapwick | <null> | Taunton Castle Museum | 82 | <null> |  | 0.01384323 | 0.3530014 | 19.34555 | 0.008283131 | 0.002278363 | 0.2665789 | 0.0134497 | 0.004153956 | 0.004153956 | 0.0001561638 | 0.0002810948 | 0.0004060258 | 0.01537446 | 79.97249 | 80.60744
SHK95 | denarius | IMP CAES VESP AVG CENS | PONTIF MAXIM, emperor std. r. | Rome | Vespasian | Vespasian | Shapwick | <null> | Taunton Castle Museum | 86 | <null> |  | 0.02399313 | 0.3379544 | 23.78864 | 0.0255226 | 0.004459461 | 0.5302153 | 0.02513074 | 0.02074953 | 0.0006806261 | 0.0001054047 | 0.0002552348 | 0.000340313 | 0.04296549 | 75.19899 | 76.11013
SHK96 | denarius | IMP CAES VESP AVG CENS | PONTIF MAXIM, emperor std. r. | Rome | Vespasian | Vespasian | Shapwick | <null> | Taunton Castle Museum | 86 | <null> |  | 0.01047111 | 0.4362139 | 22.54913 | 0.01373488 | 0.002880627 | 0.574102 | 0.01767628 | 0.004458665 | 0.002683607 | 0.0001989587 | 0.001120633 | 0.0004053331 | 0.04416425 | 76.34276 | 77.39724
SHK97 | denarius | IMP CAES VESP AVG CENS | PONTIF MAXIM, emperor std. r. | Rome | Vespasian | Vespasian | Shapwick | <null> | Taunton Castle Museum | 86 | <null> |  | 0.00582412 | 0.3551432 | 26.17379 | 0.00567557 | 0.002648175 | 0.5940743 | 0.02265752 | 0.002479948 | 0.0004508996 | 6.545382e-05 | 0.0001690874 | 0.0002254498 | 0.05349454 | 72.7833 | 73.78601
SHK98 | denarius | IMP CAES VESP AVG CENS | PONTIF MAXIM, emperor std. r. | Rome | Vespasian | Vespasian | Shapwick | <null> | Taunton Castle Museum | 86 | <null> |  | 0.02439561 | 0.5466279 | 26.47774 | 0.02961197 | 0.005140389 | 0.380861 | 0.0223602 | 0.04774565 | 0.02707849 | 0.0001467468 | 0.0001989878 | 0.0002653171 | 0.03152261 | 72.4063 | 73.36532
SHK99 | denarius | IMP CAES VESP AVG CENS | PONTIF MAXIM, emperor std. r. | Rome | Vespasian | Vespasian | Shapwick | <null> | Taunton Castle Museum | 86 | <null> |  | 0.02075674 | 0.3698353 | 24.44995 | 0.00491259 | 0.002743908 | 0.5455774 | 0.01607745 | 0.003323267 | 0.0006042303 | 2.517626e-05 | 0.0002265864 | 0.0003021152 | 0.04601325 | 74.53965 | 75.50108
sw | denarius | IMP CAES DOMIT AVG R M TR P XV | IMP XXII COS XVII CENS P P | Rome | Domitian | Domitian |  | <null> | private |  | <null> | Pierced | 0.01253548 | 0.4932687 | 6.62447 | 0.006596203 | 0.001033408 | 0.4929665 | 0.003043036 | 0.003066089 | 0.003066089 | 0.0001152665 | 0.0002074797 | 0.0002996929 | 0.02080101 | 92.33853 | 93.34557
w1 | denarius | TI.CAESAR.DIVI.AVG.F.AVGVSTVS. | TR POT XVII, IMP VII in exergue,Tiberius in quadriga. | Lyon | Tiberius | Tiberius |  | <null> | Münzkabinett-Winterthur | R292 | <null> |  | 0.002911319 | 0.4930505 | 0.09139559 | 0.02771056 | 0.0002214555 | 0.1202695 | 0.002128509 | 0.00218487 | 0.0001266791 | 0.0008877529 | 6.640218e-05 | 0.0001430665 | 0.2676661 | 98.99124 | 99.87222
w10 | denarius | NERO.CLAVD.CAES.DRVSVS.GERM.PRINC.IVVENT. | SACERD.COOPT.IN.OMN.CONL.SVPRA.NVM.EX.SC., simpulum and lituus. | Lyon | Claudius | Nero |  | <null> | Münzkabinett-Winterthur | R374 | <null> | damaged | 0.002093103 | 0.6799011 | 0.1344519 | 0.002737615 | 0.0001592162 | 0.3248869 | 0.001530299 | 0.00157082 | 0.004103109 | 0.0004925739 | 4.774008e-05 | 0.0002159928 | 0.2146025 | 98.63321 | 99.8526
w106 | denarius | IMP CAESAR VESP AVG | PON MAX TR P COS V Caduceus | Rome | Vespasian | Vespasian |  | <null> | Münzkabinett-Winterthur | R3784 | <null> |  | 0.02268052 | 0.3598892 | 20.92888 | 0.0340641 | 0.004244686 | 0.450216 | 0.02254438 | 0.002755248 | 0.0005009542 | 5.917704e-05 | 0.0001878578 | 0.0002504771 | 0.001064528 | 78.16828 | 78.97945
w107 | denarius | IMP CAES DOMIT AVG GERM P M | TR P XIII IMP XXII COS XVII | Rome | Domitian | Domitian |  | <null> | Münzkabinett-Winterthur | R3795 | <null> |  | 0.006195496 | 0.3006835 | 12.34985 | 0.00376413 | 0.001097711 | 0.50371 | 0.002897893 | 0.002638082 | 0.0004796513 | 1.998547e-05 | 0.0001798692 | 0.0002398256 | 0.0188852 | 86.80842 | 87.6317 | 18.3453 | 15.66694 | 38.52717 | 0.8539588 | 2.100038
w108 | denarius | IMP CAES DOMIT AVG GERM PM TR P XI | IMP XXI COS XVI CENS P P P | Rome | Domitian | Domitian |  | <null> | Münzkabinett-Winterthur | R3796 | <null> |  | 0.008806428 | 0.5175766 | 9.389542 | 0.005223972 | 0.0004261175 | 0.4933159 | 0.004119136 | 0.003749834 | 0.000681788 | 2.840783e-05 | 0.0002556705 | 0.000340894 | 0.005996392 | 89.56945 | 90.58634
w109 | denarius | IMP NERVA CAES AVG P M TR P COS II P P | SALVS AVG | Rome | Nerva | Nerva |  | <null> | Münzkabinett-Winterthur | R3802 | <null> |  | 0.00635912 | 0.3278147 | 14.74313 | 0.005760069 | 0.002353181 | 0.4919985 | 0.002974427 | 0.002707754 | 0.0004923189 | 3.561077e-05 | 0.0001846196 | 0.0002461595 | 0.01769581 | 84.39602 | 85.23352
w11 | denarius | TI CLAUD CAESAR AVG GERM P M TRIB POT P P. | AGRIPPINAE.AVGVSTAE bust r. | Lyon | Claudius | Agrippina |  | <null> | Münzkabinett-Winterthur | R371 | <null> |  | 0.004142752 | 0.5707511 | 0.1667206 | 0.006838265 | 0.0003151269 | 0.205984 | 0.003028828 | 0.003109029 | 0.0001802619 | 0.00149403 | 9.448903e-05 | 0.0003143028 | 0.1321316 | 98.9049 | 99.81376
w12 | denarius | TI CLAUD CAESAR AVG GERM P M TRIB POT P P. | AGRIPPINAE.AVGVSTAE bust r. | Lyon | Claudius | Agrippina |  | <null> | Münzkabinett-Winterthur | R370 | <null> |  | 0.002377368 | 0.5223512 | 0.1661591 | 0.005889489 | 0.0001808394 | 0.1230216 | 0.001738129 | 0.001784154 | 0.0001034455 | 0.004520985 | 5.422367e-05 | 0.0002986526 | 0.3135006 | 98.85802 | 99.81689
w16 | denarius | NERO.CAESAR.AVGVSTVS. | VESTA, hexastyle temple with Vesta within. | Rome | Nero | Nero |  | <null> | Münzkabinett-Winterthur | R418 | <null> | Mac Dowall issue Ib Mac Dowall no. 61 | 0.006108254 | 0.620585 | 21.13125 | 0.007356613 | 0.002109053 | 0.9988049 | 0.006758773 | 0.002731508 | 0.0005161905 | 2.150794e-05 | 8.603175e-05 | 0.0002365873 | 0.04345776 | 77.17998 | 78.84283
w17 | denarius | IMP.NERO.CAESAR.AVG.P.P. | Standards | Rome | Nero | Nero |  | <null> | Münzkabinett-Winterthur | R419 | <null> | MacDowall issue IIIb Mac Dowall no. 69 | 0.0232169 | 0.6722561 | 11.20008 | 0.006017988 | 0.001344376 | 0.6297309 | 0.002642871 | 0.003648311 | 0.0006894445 | 2.872686e-05 | 0.0001149074 | 0.0003159954 | 0.002240695 | 87.45767 | 88.7619
w18 | denarius | I O MAX CAPITOLINVS bust l. | VESTA P R QVIRITIVM | Gaul | Civil War | Civil War |  | <null> | Münzkabinett-Winterthur | R478 | <null> |  | 0.02213898 | 0.05876779 | 0.3171652 | 0.2386117 | 0.0009701423 | 0.5049366 | 0.002755925 | 0.003804374 | 0.0007189368 | 0.00337356 | 0.001364041 | 0.0003295127 | 0.09736827 | 98.74769 | 99.40877
w19 | denarius | SALVS GENERIS HVMANI Victory stg. l. | SIGNA P R., standards. | Gaul | Civil War | Civil War |  | <null> | Münzkabinett-Winterthur | R470 | <null> |  | 0.04480554 | 0.3739768 | 3.697444 | 0.007304137 | 0.0007271121 | 0.4204189 | 0.004778165 | 0.04139148 | 0.02593631 | 5.193658e-05 | 0.0002077463 | 0.0005713024 | 0.0493858 | 95.333 | 96.17678 | 18.46158 | 15.66673 | 38.62732 | 0.8485918 | 2.092326
w2 | denarius | C CAESAR AVG GERM P M TR POT | AGRIPPINA MAT C CAES AVG GERM, Agrippina bust, dr., r. | Lyon | Caligula | Caligula |  | <null> | Münzkabinett-Winterthur | R327 | <null> |  | 0.002480028 | 0.3891381 | 0.1971367 | 0.004541069 | 0.0001886484 | 0.2743599 | 0.001813186 | 0.001861198 | 0.0001079125 | 0.001622455 | 5.656517e-05 | 0.0001350774 | 0.1018173 | 99.02474 | 99.79006
w20 | denarius | GALBA.IMP. | VIRTVS | Spanish | Galba | Galba |  | <null> | Münzkabinett-Winterthur | R476 | <null> | 'Tarraco' | 0.01014915 | 0.5442168 | 2.072538 | 0.008351545 | 0.00050031 | 0.3445389 | 0.003287751 | 0.02235394 | 0.0008576743 | 6.120742e-05 | 0.0001429457 | 0.0003931007 | 0.0935532 | 96.89906 | 97.88136 | 18.54303 | 15.68266 | 38.79086 | 0.8457481 | 2.09199
w21 | denarius | IMP SER GALBA AVG | SPQR/OB/CS in oak wreath | Rome | Galba | Galba |  | <null> | Münzkabinett-Winterthur | R474 | <null> | After adoption of praenomen imperator, Phase I | 0.006473469 | 0.7199351 | 11.31963 | 0.01163269 | 0.001423587 | 0.8361022 | 0.00508219 | 0.002894826 | 0.0005470537 | 2.279391e-05 | 9.117562e-05 | 0.000250733 | 0.007738384 | 87.08818 | 88.65195
w22 | denarius | IMP M OTHO | PAX ORBIS TERRARVM | Rome | Otho | Otho |  | <null> | Münzkabinett-Winterthur | R494 | <null> | Phase I 1 | 0.006713461 | 0.9497021 | 10.23092 | 0.00408553 | 0.001058816 | 1.502129 | 0.00428675 | 0.08653632 | 0.0005673347 | 2.363895e-05 | 0.0001982216 | 0.0002600284 | 0.02170317 | 87.19182 | 89.66535
w23 | denarius | A VITELLIVS IMP GERMAN | VICTORIA AVGVSTI | Lyon | Vitellius | Vitellius |  | <null> | Münzkabinett-Winterthur | R500 | <null> |  | 0.03433065 | 0.4861202 | 3.060734 | 0.01209883 | 0.0006258611 | 0.3795477 | 0.004112802 | 0.005677454 | 0.004866016 | 9.098329e-05 | 0.0001788175 | 0.000491748 | 0.04753095 | 95.96359 | 96.87679
w24 | denarius | A.VITELLIVS.IMP.GERMAN. | VICTORIA AVGVSTI | Spanish | Vitellius | Vitellius |  | <null> | Münzkabinett-Winterthur | R501 | <null> |  | 0.0104617 | 0.4440274 | 2.098008 | 0.006379405 | 0.0005157175 | 0.4453845 | 0.003389001 | 0.01764954 | 0.0023735 | 0.0001531256 | 0.0001473479 | 0.0004052066 | 0.1000183 | 96.87109 | 97.86052
w25 | denarius | A VITELLIVS GERMANICVS IMP | CONCORDIA P R | Rome | Vitellius | Vitellius |  | <null> | Münzkabinett-Winterthur | R498 | <null> | Phase I | 0.01214351 | 0.5436813 | 13.92822 | 0.01505565 | 0.001297019 | 0.9606723 | 0.003933812 | 0.03867427 | 0.001026212 | 0.0002571458 | 0.0001710353 | 0.0004703471 | 0.01223319 | 84.48216 | 85.99875 | 18.34447 | 15.65937 | 38.4797 | 0.853625 | 2.097662
w26 | denarius | A.VITELLIVS.GERM.IMP.AVG.TR.P. | CONCORDIA P R | Rome | Vitellius | Vitellius |  | <null> | Münzkabinett-Winterthur | R497 | <null> | Phase IV | 0.02746177 | 0.1282505 | 12.35084 | 0.01047834 | 0.02022055 | 1.040633 | 0.02533559 | 0.05465339 | 0.708141 | 5.383619e-05 | 0.0001035323 | 0.0002847137 | 0.04347121 | 85.59007 | 86.80242 | 18.5938 | 15.64399 | 38.56435 | 0.8413499 | 2.074098
w27 | denarius | A.VITELLIVS.GERMAN.IMP.TR.P. | XV VIR SACR FAC, tripod lebes with dolphin. | Rome | Vitellius | Vitellius |  | <null> | Münzkabinett-Winterthur | R503 | <null> | Phase III | 0.009636929 | 0.6496089 | 9.064858 | 0.0108112 | 0.0009787011 | 0.9762237 | 0.01357354 | 0.004309472 | 0.0008143884 | 3.393285e-05 | 0.0003378465 | 0.0003732613 | 0.01423171 | 89.25421 | 90.89427
w28 | denarius | A.VITELLIVS.GERMANICVS.IMP. | No legend, Victory seated | Rome | Vitellius | Vitellius |  | <null> | Münzkabinett-Winterthur | R505 | <null> | Phase I | 0.03359627 | 0.6706057 | 10.22301 | 0.01838239 | 0.001779853 | 0.8673122 | 0.00502318 | 0.006934173 | 0.001310395 | 0.0007194871 | 0.001403397 | 0.0006005976 | 0.02953262 | 88.13979 | 89.70724 | 18.42836 | 15.66386 | 38.58352 | 0.8499764 | 2.093693
w29 | denarius | IMP.CAES.VESPAS.AVG | LIBERI.IMP.AVG.VESPAS, Titus and Domitian standing | Ephesus | Vespasian | Vespasian |  | <null> | Münzkabinett-Winterthur | R544 | <null> |  | 0.01751041 | 0.7300956 | 21.97521 | 0.004050169 | 0.002095014 | 0.2564669 | 0.01428006 | 0.003761485 | 0.001602327 | 0.000219501 | 0.000481335 | 0.0003257979 | 0.1264274 | 76.86747 | 77.98046
w3 | denarius | C.CAESAR.AVG.GERM.P.M.TR.POT | DIVVS.AVG.PATER.PATRIAE., radiate hd. r. | Lyon | Caligula | Caligula |  | <null> | Münzkabinett-Winterthur | R329 | <null> |  | 0.002333761 | 0.1703728 | 0.3194556 | 0.002987344 | 0.0001775224 | 0.125685 | 0.001706248 | 0.001751428 | 0.000101548 | 0.001750517 | 0.003726302 | 0.09444672 | 0.01757983 | 99.25793 | 99.57156
w30 | denarius | IMP.CAESAR.VESPASIANVS.AVG.TR.P. | TITVS.ET.DOMITIAN.CAESARES.PRIN.IVVEN., Titus and Domitian seated. | Lyon | Vespasian | Vespasian |  | <null> | Münzkabinett-Winterthur | R563 | <null> |  | 0.02058916 | 0.5522159 | 7.738563 | 0.02984719 | 0.0004926142 | 0.4408429 | 0.003237179 | 0.09545535 | 0.1083498 | 0.0002807678 | 0.0001407469 | 0.000387054 | 0.05682301 | 90.95278 | 92.00266
w31 | denarius | IMP.T.CAESAR.VESPASIANVS.AVG. | TR.POT.VIII.COS.VII., trophy. | Rome | Titus | Titus |  | <null> | Münzkabinett-Winterthur | R646 | <null> |  | 0.01502005 | 0.4408477 | 21.07394 | 0.0207365 | 0.0007404251 | 0.3004801 | 0.004865651 | 0.006716713 | 0.0012693 | 0.0009531468 | 0.00021155 | 0.0005817626 | 0.03585564 | 78.09778 | 78.87496
w32 | denarius | IMP.TITVS.CAES.VESPASIAN.AVG.P.M. | TR.POT.VIIII.IMP.XIIII.COS.VII.P.P., Venus stg. r. | Rome | Titus | Titus |  | <null> | Münzkabinett-Winterthur | R629 | <null> |  | 0.01689774 | 0.4079776 | 20.91984 | 0.01126187 | 0.001521456 | 0.1346831 | 0.01512223 | 0.00347683 | 0.0006570387 | 7.388014e-05 | 0.0001095064 | 0.0003011427 | 0.002135376 | 78.48594 | 79.03074
w33 | denarius | IMP.TITVS.CAES.VESPASIAN.AVG.P.M. | TR.P.IX.IMP.XV.COS.VIII.P.P., winged thunderbolt on table. | Rome | Titus | Titus |  | <null> | Münzkabinett-Winterthur | R642 | <null> |  | 0.007486808 | 0.6099554 | 14.99823 | 0.0113595 | 0.0009773958 | 0.4251885 | 0.002425304 | 0.003347974 | 0.000632688 | 7.995518e-05 | 0.000105448 | 0.000289982 | 0.009844287 | 83.93008 | 84.97507
w34 | denarius | IMP.TITVS.CAES.VESPASIAN.AVG.P.M. | TR.P.VIIII.IMP.XV.COS.VII.P.P., Venus stg. r. | Rome | Titus | Titus |  | <null> | Münzkabinett-Winterthur | R631 | <null> |  | 0.008384659 | 0.4899429 | 20.4051 | 0.03335069 | 0.002456452 | 0.4205078 | 0.007192092 | 0.05696856 | 0.003143534 | 0.0002703313 | 0.001092459 | 0.0003247579 | 0.01767021 | 78.5536 | 79.48172
w35 | denarius | IMP.TITVS.CAES.VESPASIAN.AVG.P.M. | TR.POT.VIIII.IMP.XV.COS.VII.P.P., quadriga l. | Rome | Titus | Titus |  | <null> | Münzkabinett-Winterthur | R633 | <null> |  | 0.01108151 | 0.681705 | 10.05488 | 0.01613937 | 0.0005462715 | 0.4231679 | 0.003589784 | 0.004955463 | 0.0009364655 | 3.901939e-05 | 0.0001560776 | 0.0004292133 | 0.003043513 | 88.79933 | 89.90725
w36 | denarius | IMP.TITVS.CAES.VESPASIAN.AVG.P.M. | TR.P.IX.IMP.XV.COS.VIII.P.P., dolphin and anchor | Rome | Titus | Titus |  | <null> | Münzkabinett-Winterthur | R640 | <null> |  | 0.01716478 | 0.4270669 | 22.15697 | 0.07475004 | 0.002734347 | 0.6307585 | 0.01066783 | 0.002856005 | 0.03652082 | 0.0007277541 | 0.0003277591 | 0.004184339 | 0.001754082 | 76.63351 | 77.69309
w37 | denarius | T.CAES.IMP.VESP.CENS | COS.V, eagle. | O mint | Vespasian | Titus |  | <null> | Münzkabinett-Winterthur | R625 | <null> |  | 0.01020916 | 0.6212248 | 16.78574 | 0.007280308 | 0.0025067 | 0.4388451 | 0.01191763 | 0.04120969 | 0.005662465 | 3.594774e-05 | 0.000143791 | 0.0003954252 | 0.04118724 | 82.03364 | 83.13489
w38 | denarius | IMP CAES DOMITIANVS AVG P M | TR POT IMP II COS VIII DES VIIII P P, Fortuna. | Rome | Domitian | Domitian |  | <null> | Münzkabinett-Winterthur | R729 | <null> |  | 0.007526652 | 0.6700971 | 0.8652601 | 0.01298308 | 0.0003710321 | 0.4083936 | 0.002438211 | 0.003365791 | 0.0006360551 | 0.0001182565 | 0.0003399783 | 0.0002915252 | 0.004622328 | 98.02356 | 99.10667
w39 | denarius | IMP CAES DOMITIANVS AVG P M | IVPPITER CONSERVATOR, Eagle | Rome | Domitian | Domitian |  | <null> | Münzkabinett-Winterthur | R710 | <null> |  | 0.03405143 | 0.6543014 | 0.7199821 | 0.01096765 | 0.0005968872 | 0.2939491 | 0.0039224016 | 0.0054146196 | 0.0010232352 | 0.0001597271 | 0.0003348041 | 0.0004689828 | 0.08273246 | 98.1921 | 99.22308
w4 | denarius | C CAESAR AVG GERM P M TR POT | GERMANICVS CAES P C CAES AVG GERM | Lyon | Caligula | Caligula |  | <null> | Münzkabinett-Winterthur | R330 | <null> |  | 0.002336657 | 0.02958186 | 0.2086655 | 0.002375002 | 0.0001777426 | 0.1427383 | 0.001708365 | 0.001753601 | 0.000101674 | 0.000938387 | 5.329511e-05 | 9.594955e-05 | 0.02349808 | 99.58598 | 99.78179
w40 | denarius | IMP CAES DOMIT AVG GERM | TR P VIII IMP XIX COS XIIII CENS P P P | Rome | Domitian | Domitian |  | <null> | Münzkabinett-Winterthur | R696 | <null> |  | 0.01592732 | 0.6323674 | 13.13698 | 0.01142032 | 0.0007851495 | 0.5408605 | 0.01985261 | 0.007122427 | 0.001345971 | 0.0001789317 | 0.0002243284 | 0.0006169032 | 0.004374404 | 85.62794 | 86.80555
w41 | denarius | IMP CAES DOMIT AVG GERM | TR P VIIII IMP XXI COS XV CENS P P P | Rome | Domitian | Domitian |  | <null> | Münzkabinett-Winterthur | R699 | <null> |  | 0.02072715 | 0.6660087 | 12.13449 | 0.004995828 | 0.001762948 | 0.4730218 | 0.002622351 | 0.003619984 | 0.0006840915 | 7.236994e-05 | 0.0001140153 | 0.000313542 | 0.01227405 | 86.6793 | 87.8306
w42 | denarius | IMP CAES DOMIT AVG GERM | P M TR P XI IMP XXI COS XVI CENS P P P | Rome | Domitian | Domitian |  | <null> | Münzkabinett-Winterthur | R701 | <null> | burnt? | 0.009090596 | 0.5968129 | 5.726887 | 0.1578934 | 0.000448128 | 0.5514519 | 0.01522361 | 0.004065161 | 0.0007682194 | 0.0004355662 | 0.0001280366 | 0.0003521006 | 0.02373163 | 92.91271 | 94.08471 | 18.3777 | 15.66028 | 38.54073 | 0.8521252 | 2.097131
w43 | denarius | IMP CAES DOMIT AVG GERM | P M TR P XII IMP XXII COS XVI CENS P P P | Rome | Domitian | Domitian |  | <null> | Münzkabinett-Winterthur | R702 | <null> | burnt? | 0.007468012 | 0.6449305 | 7.050351 | 0.01076976 | 0.0006350746 | 0.5270891 | 0.002419215 | 0.003339569 | 0.0006310996 | 0.0001590117 | 0.0003565564 | 0.000289254 | 0.03522311 | 91.71634 | 92.92358 | 18.36474 | 15.65688 | 38.50793 | 0.8525599 | 2.096926
w44 | denarius | IMP CAES DOMIT AVG GERM | P M TR P XII IMP XXII COS XVI CENS P P | Rome | Domitian | Domitian |  | <null> | Münzkabinett-Winterthur | R703 | <null> |  | 0.006924758 | 0.4750552 | 7.475818 | 0.007940551 | 0.0008809234 | 0.5913367 | 0.002243231 | 0.003096635 | 0.0005851908 | 7.000829e-05 | 9.75318e-05 | 0.0002682124 | 0.0108644 | 91.42482 | 92.50208
w45 | denarius | IMP CAES DOMIT AVG GERM | P M TR P XIII IMP XXII COS XVI CENS P P P | Rome | Domitian | Domitian |  | <null> | Münzkabinett-Winterthur | R705 | <null> |  | 0.009060631 | 0.5336273 | 12.70755 | 0.007168604 | 0.0007928162 | 0.5080917 | 0.002935134 | 0.004051761 | 0.0007656871 | 3.190363e-05 | 0.0001276145 | 0.0003509399 | 0.01087565 | 86.21457 | 87.26716
w46 | denarius | IMP CAES DOMITIANVS AVG GERMANIC | P M TR POT III IMP V COS X P P | Rome | Domitian | Domitian |  | <null> | Münzkabinett-Winterthur | R711 | <null> |  | 0.02642544 | 0.6195136 | 0.7118352 | 0.04184014 | 0.001302663 | 0.3500471 | 0.008560354 | 0.01181701 | 0.002233136 | 0.0003759013 | 0.0003721893 | 0.001023521 | 0.01666358 | 98.20799 | 99.19421
w5 | denarius | C CAESAR AVG GERM P M TR POT | GERMANICVS CAES P C CAES AVG GERM | Lyon | Caligula | Caligula |  | <null> | Münzkabinett-Winterthur | R331 | <null> |  | 0.002627489 | 0.0628909 | 0.1394396 | 0.004980241 | 0.0001998654 | 0.22195 | 0.001920997 | 0.001971864 | 0.0001143289 | 0.001315923 | 5.992851e-05 | 8.7806e-05 | 0.08152324 | 99.48092 | 99.84728
w6 | denarius | C CAESAR AVG PON M TR POT III COS III | DIVVS AVG PATER PATRIAE | Lyon | Caligula | Caligula |  | <null> | Münzkabinett-Winterthur | R332 | <null> |  | 0.003239679 | 0.0497987 | 0.3476335 | 0.004139474 | 0.0002464328 | 0.2044426 | 0.002368578 | 0.002431296 | 0.0001409669 | 0.00151336 | 7.389149e-05 | 0.0001290879 | 0.02603524 | 99.35781 | 99.63808
w8 | denarius | TI CLAVD CAESAR AVG P M TR P X P P IMP XVIII. | PACI AVGVSTAE. Pax Nemesis. | Lyon | Claudius | Claudius |  | <null> | Münzkabinett-Winterthur | R368 | <null> |  | 0.003907372 | 0.9252922 | 0.1111153 | 0.006998715 | 0.0002972223 | 0.2357888 | 0.002856738 | 0.002932382 | 0.0001700199 | 0.0006499754 | 8.912042e-05 | 0.000192014 | 0.3150408 | 98.39467 | 99.87079
w89 | denarius | IMP NERVA CAES AVG P M TR P COS III P P | AEQVITAS AVGVST | Rome | Nerva | Nerva |  | <null> | Münzkabinett-Winterthur | R787 | <null> |  | 0.02063783 | 0.6099825 | 7.698421 | 0.01054937 | 0.0004646918 | 0.4556992 | 0.003053689 | 0.004215419 | 0.0007966145 | 9.453773e-05 | 0.0001327691 | 0.000365115 | 0.009096997 | 91.18649 | 92.26127
w9 | denarius | TI CLAVD CAESAR AVG GERM P M TRIB POT P P. | NERO CLAVD CAES DRVSVS GERM PRINC IVVENT. | Lyon | Claudius | Nero |  | <null> | Münzkabinett-Winterthur | R373 | <null> |  | 0.003214337 | 0.1121786 | 0.2922241 | 0.01405905 | 0.0002445051 | 0.2287822 | 0.00235005 | 0.002412277 | 0.0001398642 | 0.001805171 | 7.331348e-05 | 0.0002881254 | 0.07765237 | 99.26458 | 99.68319
w90 | denarius | IMP NERVA CAES AVG P M TR P COS III P P | CONCORDIA EXERCITVVM, clasped hands | Rome | Nerva | Nerva |  | <null> | Münzkabinett-Winterthur | R789 | <null> |  | 0.006492793 | 0.3257245 | 13.87922 | 0.01244117 | 0.001486515 | 0.5450818 | 0.002103299 | 0.002903467 | 0.0005486867 | 0.0001024939 | 9.144778e-05 | 0.0002514814 | 0.02371107 | 85.19984 | 86.09435
w91 | denarius | IMP NERVA CAES AVG P M TR P II COS III P P | CONCORDIA EXERCITVVM, clasped hands | Rome | Nerva | Nerva |  | <null> | Münzkabinett-Winterthur | R790 | <null> |  | 0.007009882 | 0.4533583 | 11.43365 | 0.008959278 | 0.001114375 | 0.4809507 | 0.002270807 | 0.003134701 | 0.0005923844 | 7.593234e-05 | 9.873073e-05 | 0.0002715095 | 0.0182272 | 87.59029 | 88.54283
w92 | denarius | IMP NERVA CAES AVG P M TR P COS II P P | CONCORDIA EXERCITVVM Clasped hands and standard | Rome | Nerva | Nerva |  | <null> | Münzkabinett-Winterthur | R792 | <null> |  | 0.02265298 | 0.361712 | 6.489935 | 0.01332386 | 0.000830678 | 0.5702 | 0.002783956 | 0.00384307 | 0.0007262494 | 7.118037e-05 | 0.0001210416 | 0.0003328643 | 0.04451708 | 92.48895 | 93.46538
w93 | denarius | IMP NERVA CAES AVG TR POT | COS III PATER PATRIAE, Sacrificial implements | Rome | Nerva | Nerva |  | <null> | Münzkabinett-Winterthur | R794 | <null> |  | 0.006312359 | 0.4289115 | 15.86853 | 0.01078553 | 0.002422998 | 0.533181 | 0.01602722 | 0.006400281 | 0.0005334388 | 8.311813e-05 | 0.0002319087 | 0.0002444928 | 0.01630569 | 83.11003 | 84.08843
w94 | denarius | IMP NERVA CAES AVG P M TR POT II | COS III PATER PATRIAE, Sacrificial implements | Rome | Nerva | Nerva |  | <null> | Münzkabinett-Winterthur | R795 | <null> |  | 0.006069513 | 0.371214 | 14.96106 | 0.01122945 | 0.002073965 | 0.5033308 | 0.00196618 | 0.002714184 | 0.0005129166 | 7.515667e-05 | 8.54861e-05 | 0.0002350868 | 0.05201585 | 84.08741 | 85.01398
w95 | denarius | IMP NERVA CAES AVG P M TR P II COS III P P | FORTVNA AVGVST | Rome | Nerva | Nerva |  | <null> | Münzkabinett-Winterthur | R797 | <null> |  | 0.006708575 | 0.3418667 | 13.2184 | 0.01362637 | 0.001813488 | 0.5456027 | 0.0021732 | 0.002999961 | 0.0005669218 | 0.0001001138 | 9.448697e-05 | 0.0002598392 | 0.01794205 | 85.84784 | 86.75326
w96 | denarius | IMP NERVA CAES AVG GERM P M TR P II | IMP II COS IIII P P Aequitas | Rome | Nerva | Nerva |  | <null> | Münzkabinett-Winterthur | R799 | <null> |  | 0.00753607 | 0.6855674 | 6.953525 | 0.009739099 | 0.0003714964 | 0.4490759 | 0.002441262 | 0.003370003 | 0.000636851 | 0.0001767184 | 0.0004397649 | 0.00029189 | 0.009170136 | 91.87766 | 93.02147
w97 | denarius | IMP NERVA CAES AVG P M TR P COS II P P | SALVS PVBLICA | Rome | Nerva | Nerva |  | <null> | Münzkabinett-Winterthur | R801 | <null> |  | 0.006602144 | 0.4695392 | 16.09542 | 0.007546325 | 0.001366824 | 0.6467908 | 0.002138723 | 0.002952367 | 0.0005579277 | 2.324699e-05 | 9.298795e-05 | 0.0002557169 | 0.009333726 | 82.75738 | 83.88304
w98 | denarius | IMP NERVA CAES AVG P M TR P COS III P P | SALVS AVG | Rome | Nerva | Nerva |  | <null> | Münzkabinett-Winterthur | R802 | <null> |  | 0.02515608 | 0.3621451 | 12.61975 | 0.02199091 | 0.001870281 | 0.4949855 | 0.002717997 | 0.003752017 | 0.0007090426 | 0.0005973017 | 0.000811685 | 0.0003249779 | 0.02068516 | 86.4445 | 87.32232
WM100 | denarius | TI CAESAR DIVI AVG F AVGVSTVS | PONTIF MAXIM Livia or Pax (?) std. r. | Lyon | Tiberius | Tiberius | Woodham Mortimer | <null> | Colchester Castle Museum | WM100 | <null> | SEM-EDS analysis | 0.007951097 | 0.4708277 | 0.2094241 | 0.002023226 | 0.0001232429 | 0.09462299 | 0.005317741 | 0.001643238 | 0.0001643238 | 0.0001369365 | 0.0001369365 | 0.0002805131 | 0.08323407 | 99.12411 | 99.7728
WM105 | denarius | TI CAESAR DIVI AVG F AVGVSTVS | PONTIF MAXIM Livia or Pax (?) std. r. | Lyon | Tiberius | Tiberius | Woodham Mortimer | <null> | Colchester Castle Museum | WM105 | <null> |  | 0.006436254 | 0.9275963 | 0.1701845 | 0.005131668 | 0.0001106951 | 0.09220457 | 0.007917862 | 0.001475934 | 0.0001475934 | 0.0001229945 | 0.0001765624 | 0.0002457775 | 0.160313 | 98.62794 | 99.80805
WM111 | denarius | TI CAESAR DIVI AVG F AVGVSTVS | PONTIF MAXIM Livia or Pax (?) std. r. | Lyon | Tiberius | Tiberius | Woodham Mortimer | <null> | Colchester Castle Museum | WM111 | <null> |  | 0.008096969 | 0.3605268 | 0.108742 | 0.003649023 | 0.0001210765 | 0.2582211 | 0.003665192 | 0.001614354 | 0.0001614354 | 0.0001345295 | 0.0002281688 | 0.0001345295 | 0.1009491 | 99.15376 | 99.87345 | 18.326 | 15.6 | 38.315 | 0.85137 | 2.091
WM123 | denarius | TI CAESAR DIVI AVG F AVGVSTVS | PONTIF MAXIM Livia or Pax (?) std. r. | Lyon | Tiberius | Tiberius | Woodham Mortimer | <null> | Colchester Castle Museum | WM123 | <null> |  | 0.006172154 | 0.8175297 | 0.2021883 | 0.002997271 | 0.0001137157 | 0.1078071 | 0.002610352 | 0.001516209 | 0.0001516209 | 0.0001263508 | 0.0001263508 | 0.0002279406 | 0.1526173 | 98.70582 | 99.78377
WM139 | denarius | TI CAESAR DIVI AVG F AVGVSTVS | PONTIF MAXIM Livia or Pax (?) std. r. | Lyon | Tiberius | Tiberius | Woodham Mortimer | <null> | Colchester Castle Museum | WM139 | <null> |  | 0.008876409 | 0.5459548 | 0.20067 | 0.004242014 | 0.0004136788 | 0.09611237 | 0.02366061 | 0.001519291 | 0.0001519291 | 0.0001266076 | 0.0006150507 | 0.0006106182 | 0.167484 | 98.94956 | 99.75911
WM151 | denarius | TI CAESAR DIVI AVG F AVGVSTVS | PONTIF MAXIM Livia or Pax (?) std. r. | Lyon | Tiberius | Tiberius | Woodham Mortimer | <null> | Colchester Castle Museum | WM151 | <null> |  | 0.007445677 | 0.5062407 | 0.2559577 | 0.005061701 | 0.0001144351 | 0.2297652 | 0.006284925 | 0.001525801 | 0.0001525801 | 0.0001271501 | 0.0001271501 | 0.000262097 | 0.02939091 | 98.95754 | 99.72294
WM152 | denarius | TI CAESAR DIVI AVG F AVGVSTVS | PONTIF MAXIM Livia or Pax (?) std. r. | Lyon | Tiberius | Tiberius | Woodham Mortimer | <null> | Colchester Castle Museum | WM152 | <null> |  | 0.001531061 | 0.004543179 | 0.003629156 | 0.000126679 | 0.0001220519 | 0.001654322 | 0.003139869 | 0.0009250405 | 0.0001627359 | 0.0001356132 | 0.0001878636 | 0.0001453787 | 0.001545991 | 99.98215 | 99.98989
WM160 | denarius | TI CAESAR DIVI AVG F AVGVSTVS | PONTIF MAXIM Livia or Pax (?) std. r. | Lyon | Tiberius | Tiberius | Woodham Mortimer | <null> | Colchester Castle Museum | WM160 | <null> | corroded Indian lead isotopes? | 0.005299297 | 0.4111959 | 0.02349769 | 0.003539712 | 0.0001134709 | 0.07323062 | 0.004823507 | 0.001512945 | 0.0001512945 | 0.0001260788 | 0.0001260788 | 0.0001260788 | 0.1031066 | 99.37315 | 99.96068 | 17.832 | 15.579 | 38.153 | 0.87364 | 2.1368
WM162 | denarius | TI CAESAR DIVI AVG F AVGVSTVS | PONTIF MAXIM Livia or Pax (?) std. r. | Lyon | Tiberius | Tiberius | Woodham Mortimer | <null> | Colchester Castle Museum | WM162 | <null> |  | 0.01356087 | 0.6632962 | 0.105413 | 0.007216071 | 0.0001781342 | 0.268121 | 0.01775744 | 0.002331752 | 0.0002331752 | 0.0001943127 | 0.0004315024 | 0.0002321356 | 0.1539126 | 98.76712 | 99.85245
WM186 | denarius | TI CAESAR DIVI AVG F AVGVSTVS | PONTIF MAXIM Livia or Pax (?) std. r. | Lyon | Tiberius | Tiberius | Woodham Mortimer | <null> | Colchester Castle Museum | WM186 | <null> |  | 0.007766598 | 1.687955 | 0.1029562 | 0.01021213 | 0.000128058 | 0.1509557 | 0.004939094 | 0.00170744 | 0.000170744 | 0.0001422866 | 0.0001829778 | 0.0005595906 | 0.2035549 | 97.82877 | 99.87123
WM190 | denarius | TI CAESAR DIVI AVG F AVGVSTVS | PONTIF MAXIM Livia or Pax (?) std. r. | Lyon | Tiberius | Tiberius | Woodham Mortimer | <null> | Colchester Castle Museum | WM190 | <null> | fragment. SEM-EDS analysis | 0 | 0 | 0 | 0 | 0 | 0 | 0 | -0.0005664486 | 0 | 0 | 0 | 0 | 0 | 100.0006 | 100.0006
WM33 | denarius | CAESAR AVGVSTVS | Domed temple with six columns within, aquila between two standards, MAR-VLT to l. and r. | Spanish | Augustus | Augustus | Woodham Mortimer | <null> | Colchester Castle Museum | WM33 | <null> |  | 0.007100593 | 1.235384 | 0.8073195 | 0.02446422 | 0.0002512823 | 0.2944128 | 0.002845323 | 0.01419173 | 0.0001411929 | 0.0001176608 | 0.0001992256 | 0.0004080617 | 0.2186042 | 97.39456 | 99.14296
WM34 | denarius | AVGVSTVS DIVI F | Bull butting r., IMP X (ex.) | Lyon | Augustus | Augustus | Woodham Mortimer | <null> | Colchester Castle Museum | WM34 | <null> |  | 0.004256797 | 0.833732 | 0.01523969 | 0.008418882 | 0.0001011324 | 0.08322249 | 0.002359756 | 0.001348432 | 0.0001348432 | 0.0001123693 | 0.0004825723 | 0.000145416 | 0.06705283 | 98.98339 | 99.9674 | 18.554 | 15.64 | 38.709 | 0.84304 | 2.0866
WM67 | denarius | CAESAR AVGVSTVS DIVI F PATER PATRIAE | Gaius and Lucius Caesar, on l. and r., stg. front, each togate and resting hand on shield behind each shield, a spear above, on l., simpulum r., and on r., lituus l. C L CAESAES (ex.) AVGVST | Lyon | Augustus | Augustus | Woodham Mortimer | <null> | Colchester Castle Museum | WM67 | <null> |  | 0.006736215 | 0.9499667 | 0.1676495 | 0.01146432 | 0.0001435032 | 0.1322067 | 0.01676421 | 0.001913376 | 0.0001913376 | 0.000159448 | 0.000213359 | 0.0001620677 | 0.1258798 | 98.58655 | 99.7946
WM68 | denarius | CAESAR AVGVSTVS DIVI F PATER PATRIAE | Gaius and Lucius Caesar, on l. and r., stg. front, each togate and resting hand on shield behind each shield, a spear above, on l., simpulum r., and on r., lituus l. C L CAESAES (ex.) AVGVST | Lyon | Augustus | Augustus | Woodham Mortimer | <null> | Colchester Castle Museum | WM68 | <null> |  | 0.006321737 | 1.498304 | 0.05287621 | 0.001502236 | 9.939954e-05 | 0.06457391 | 0.01063659 | 0.001325327 | 0.0001325327 | 0.0001104439 | 0.0002239052 | 0.0004643472 | 0.03871735 | 98.32471 | 99.92631
WM71 | denarius | CAESAR AVGVSTVS DIVI F PATER PATRIAE | Gaius and Lucius Caesar, on l. and r., stg. front, each togate and resting hand on shield behind each shield, a spear above, on l., simpulum r., and on r., lituus l. C L CAESAES (ex.) AVGVST | Lyon | Augustus | Augustus | Woodham Mortimer | <null> | Colchester Castle Museum | WM71 | <null> | SEM-EDS analysis | 0.007427094 | 1.322252 | 0.05087789 | 0.002458659 | 0.0001910029 | 0.04169544 | 0.03061358 | 0.001634063 | 0.0001634063 | 0.0001361719 | 0.0004317358 | 0.0004422673 | 0.09774355 | 98.44393 | 99.90562

## refs
REF | RIC
BCC10 | 131/964
BCC11 | 195 948
BCC12 | 208 1076
BCC13 | 176 874
BCC137 | 64
BCC138 | 67
BCC139 | 224
BCC14 | 218 972
BCC140 | 189
BCC141 | 199
BCC142 | 170
BCC143 | 170
BCC144 | 73
BCC145 | 107
BCC146 | 6 23
BCC147 | 6 23
BCC148 | 39 41
BCC149 | 39
BCC15 | 220 986
BCC150 | 43 357
BCC151 | 155 366
BCC152 | 67 513
BCC153 | 77 702
BCC154 | 77 702
BCC155 | 173a 706
BCC156 | 91 774
BCC157 | 96 841
BCC158 | 89 847
BCC159 | 104 940
BCC16 | 241 961
BCC160 | 107 944
BCC161 | 107 944
BCC162 | 108 941
BCC163 | 220 986
BCC164 | 241 961
BCC165 | 241 961
BCC166 | 113 1062
BCC167 | 205 1078
BCC168 | 244 1087
BCC169 | 243 1084
BCC17 | 12 25
BCC170 | 211 874
BCC171 | 26 112
BCC172 | 27 128
BCC173 | 268
BCC174 | 50 266
BCC175 | 50 266
BCC176 | 11 58
BCC177 | 79 435
BCC178 | 108a 576
BCC179 | 132 657
BCC18 | 24a 124
BCC180 | 142 674
BCC181 | 147 689
BCC182 | 148 690
BCC183 | 149 691
BCC184 | 150 692
BCC185 | 156 724
BCC186 | 175 761
BCC187 | 189 770
BCC188 | 189 769
BCC189 | 189 769
BCC19 | 13 36
BCC190 | 192 789
BCC191 | 58 522
BCC192 | 244 1087
BCC2 | 186
BCC20 | 20 (var) 55
BCC21 | 92 507
BCC22 | 109 (var) 580
BCC23 | 150 692
BCC24 | 152 719
BCC25 | 152 719
BCC26 | 153 720
BCC27 | 153 720
BCC28 | 177 763
BCC29 | 177 763
BCC3 | 90
BCC30 | 191 788
BCC31 | 2
BCC32 | 4
BCC33 | 33 (var)
BCC34 | 34
BCC35 | 34
BCC36 | 42
BCC37 | 43
BCC4 | 105
BCC5 | 4 19
BCC6 | 29 42
BCC7 | 39 41
BCC8 | 39 41
BCC9 | 109 982
BM001 | 9
BM002 | 62
BM003 | 72
BM004 | 72
BM005 | 73
BM006 | 51
BM007 | 116
BM008
BM009 | 121
BM010
BM011 | 125
BM012 | 143
BM013 | 35
BM014 | 2
BM015 | 86
BM016 | 89
BM017 | 14
BM018 | ?
BM019 | 47
BM020 | 7
BM021 | 12
BM022 | 105
BM023 | 111
BM024 | 114
BM025 | 99
BM026 | 114
BM027 | 128
BM028 | 36
BM029 | 54
BM030 | 59
BM031 | 305 1351
BM032 | 309 1359
BM033 | 312 1400
BM034 | 319 1408
BM035 | 319 1408
BM036 | 324 1422
BM037 | 328 1427
BM038 | 329 1428
BM039 | 332 1432
BM040 | 334 1433
BM041 | 338 1458 (var.)
BM042 | 222 1483
BM043 | 382 1495
BM044 | 353 1541
BM045 | 1547
BM046 | 361 1555
BM047 | 366 1561
BM048 | 40 144
BM049 | 34 158
BM050 | 36a 164
LW76 | 95 507
LW77 | 108a 576
LW78 | 172 740
LW79 | 174 742
LW8 | 238 921
LW80 | 166 728
LW81 | 152 719
LW82 | 144 686
LW83 | 138 668
LW84 | 9
LW85 | 34
LW86 | 14
LW87 | 16
LW88 | 16
LW89 | 24
LW9 | 110 980
LW90 | 31
LW91 | 28
LW92 | 7
LW93 | 13
LW94 | 17
LW95 | 24
LW96 | 16
SHK31 | 62
SHK32 | 71
BM1 | 55
BM10 | 77
BM11 | 8
BM12 | 10
BM2 | 64
BM3 | 53
BM4 | 45
BM5 | 34
BM6 | 22
BM7 | 47
BM8 | 14
BM9 | 12
BR1 | 30
BR2 | 62
BR3 | 30
BR4 | 30
BRTN1 | 68
BRTN10 | 34 53
BRTN11 | 34 53
BRTN12 | 25a 108
BRTN13 | 24a 122
BRTN14 | 23 119
BRTN15 | 43 267
BRTN16 | 139 669
BRTN17 | 167 728
BRTN18 | 168 732
BRTN19 | 171 739
BRTN2 | 68
BRTN20 | 173 741
BRTN22 | 24
BRTN23 | 24
BRTN24 | 24
BRTN25 | 26?
BRTN26 | 19
BRTN27 | 19
BRTN3 | 175
BRTN4 | 86
BRTN5 | 86
BRTN6 | 86
BRTN7 | 109
BRTN8 | 107
BRTN9 | 107
BRWL17 | 39 41
BRWL18 | 57 523
BRWL27 | 206 (var) 1073
BRWL28 | 218 972
BRWL29 | 21 102
BRWL30 | 63 357
BRWL32 | 27 102
C1 | 1547
C2 | 1361
C3 | 1471
C4 | 243a 1085
C5 | 1384
C6 | 1361
C7 | 1339
C8 | 339
Don1 | 60
Don10 | 71
Don11 | 207
Don12 | 167a
Don13 | 207
Don14 | 199
Don1a | 210
Don2 | 71
Don3 | 53
Don4 | 64
Don5 | 53
Don6 | 22
Don7 | 22
Don8 | 32
Don9 | 62
H1 | 71
H3 | 363 (var) 1558
H4 | 27
KB1 | 30
KB1157 | 36
KB1180 | 52
KB1182 | 360 1554
KB1185 | 111
KB1199 | 60
KB1242 | 56
KB1294 | 26
KB1295 | 329 1428
KB1296 | 328 1427
KB1304 | 70
KB1305 | 316 1396
KB1310 | 2
KB1311 | 105
KB1312 | 88
KB1326 | 312 (var) 1394
KB1328 | 72
KB1329 | 54
KB1338 | 332 1432
KB2 | 53
KB25 | 242 957
KB54 | 10 27
LW1 | 72
LW10 | 98 845
LW100 | 19
LW101 | 13
LW102 | 26
LW103 | 14
LW104 | 15
LW105 | 31
LW11 | 244 1087
LW12 | 233 788
LW13 | 124 849
LW14 | 103 937
LW15 | 243 1084
LW16 | 244 1087
LW17 | 103 937
LW18 | 218 218 / 972
LW19 | 6 23
LW2 | 168
LW20 | 67 513
LW21 | 72 681
LW22 | 52 362
LW23 | 55 520
LW24 | 4 19
LW25 | 43 357
LW26 | 9 27
LW27 | 10 28
LW28 | 17 49
LW29 | 22 115
LW3 | 19
LW30 | 13 19
LW31 | 9 34
LW32 | 9 34
LW33 | 8 22
LW34 | 22 115
LW35 | 56 388
LW36 | 23 119
LW37 | 27 128
LW38 | 41 268
LW39 | 51 271
LW4 | 66
LW40 | 188 772
LW41 | 30 98
LW42 | 176 762
LW43 | 169 733
LW44 | 15? 67
LW45 | 137 667
LW46 | 110 584
LW47 | 116 601
LW48 | 149 691
LW49 | 192 789
LW5 | 105
LW50 | 107 572
LW51 | 79 435
LW52 | 137 667
LW53 | 166 728
LW54 | 173 741
LW55 | 139 669
LW56 | 168 732
LW57 | 152 719
LW58 | 167 731
LW59 | 147 689
LW6 | 107
LW60 | 139 669
LW61 | 138 668
LW62 | 137 667
LW63 | 169 733
LW64 | 150 692
LW65 | 140 670
LW66 | 178 764
LW67 | 193 790
LW68 | 174 742
LW69 | 174 742
LW7 | 109 982
LW70 | 193 790
LW71 | 150 692
LW72 | 173 741
LW73 | 173 741
LW74 | 149 691
LW75 | 70
LW97 | 13
LW98 | 34
LW99 | 26
M1 | 68
M10 | 71
M11 | 73
M12 | 107
M13 | 105
M14 | 4
M15 | 4
M16 | 8
M17 | 8
M18 | 8
M19 | 14
M2 | 72
M21 | 16
M22 | 17
M23 | 6 (var)
M24 | 10
M25 | 10
M26 | 6
M27 | 12
M28 | 2
M29 | 19
M3 | 45
M30 | 20 (var)
M32 | 22
M33 | 24
M34 | 24
M35 | 10 29
M36 | 77 702
M37 | 49 359
M38 | 90 772
M39 | 63 (VS?) 357
M4 | 128
M40 | 25a 108
M41 | 5 3
M42 | 32 141
M43 | 40 144
M44 | 65
M45 | 36a 164
M46 | 38 169
M47 | 47 186
M48 | 52 256
M49 | 52 256
M5 | 111
M52 | 62 332
M54 | 63 338
M55 | 66v 331
M56 | 63 338
M57 | 71v 342v
M58 | 107 572
M59 | 41 145
M6 | 167
M60 | not in RIC or MD!
M61 | 234
M62 | 319 1408
M69 | 49
M7 | 50/51
M70 | 49
M71 | 121
M72 | 53
M73 | 10
M74 | 22
M75 | 22
M76 | 520
M77 | 1
M78 | 1340
M79 | 100
M8 | 86
M9 | 59
MCHR1 | 116
MCHR11 | 51 271
MCHR12 | 92
MCHR13 | 106
MCHR14 | 108 552
MCHR15 | 117
MCHR17 | 129
MCHR19 | 134
MCHR2 | 23
MCHR20 | 137 667
MCHR21 | 140 670
MCHR22 | 155 155 722
MCHR23 | 167 731
MCHR24 | 169 733
MCHR26 | 173 741
MCHR27 | 238 921
MCHR28 | 238 921
MCHR29 | 242 957
MCHR3 | 186
MCHR30 | 14
MCHR31 | 16
MCHR32 | 16
MCHR33 | 17
MCHR4 | 10
MCHR5 | 20 (var)
MCHR6 | 71
MCHR7 | 73
MCHR8 | 9 27
MCHR9 | 56 388
Nor1 | 211
Nor2 | 41
Nor3 | 26
Nor4 | 30
Nor5 | 22
Nor6 | 30
Sh 10 | 71
Sh 11 | 72
Sh 12 | 72
Sh 13 | 53
Sh 14 | 53
Sh 15 | 53
Sh 16 | 53
Sh 17 | 53
Sh 18 | 53
Sh 19 | 53
Sh 2 | 60
Sh 20 | 10
Sh 21 | 8
Sh 22 | 4
Sh 26 | 47
Sh 3 | 60
Sh 4 | 60
Sh 5 | 60
Sh 6 | 60
Sh 7 | 67
Sh 8 | 67
Sh 9 | 71
SHK1
SHK10
SHK100 | 67 513
SHK101 | 67 513
SHK102 | 67 513
SHK103 | 77 702
SHK104 | 77 702
SHK105 | 77 702
SHK106 | 73 684
SHK107 | 73 684
SHK108 | 75 703
SHK109 | 75 703
SHK11
SHK110 | 75 703
SHK111 | 96 841
SHK112 | 99 847
SHK113 | 99 847
SHK114 | 99 847
SHK115 | 99 847
SHK116 | 187 858
SHK117 | 238 921
SHK118 | 238 921
SHK119 | 238 921
SHK12 | 49
SHK120 | 238 921
SHK121 | 238 921
SHK122 | 103 937
SHK123 | 103 937
SHK124 | 103 937
SHK125 | 103 937
SHK126 | 103 937
SHK127 | 103 937
SHK128 | 107 943
SHK129 | 107 943
SHK13 | 72
SHK130 | 109 982
SHK131 | 109 982
SHK132 | 110 980
SHK133 | 110 981
SHK134 | 110 980
SHK135 | 110 980
SHK136 | 195 948
SHK137 | 197 951
SHK138 | 220 986
SHK139 | 242 957
SHK14 | 62
SHK140 | 242 957
SHK141 | 242 957
SHK142 | 241 961
SHK143 | 113 1062
SHK144 | 119 1065
SHK145 | 243 1084
SHK146 | 124 849
SHK147 | 124 849
SHK148 | 124 849
SHK149 | 124 849
SHK15 | 152
SHK150 | 124 849
SHK151 | 124 850
SHK152 | 131 964
SHK153 | 131 964
SHK154 | 132 968
SHK155 | 211 874
SHK156 | 218 972
SHK157 | 219 974
SHK158 | 248 976
SHK159 | 1
SHK16 | 167
SHK160 | 9 34
SHK161 | 10 or 16 28 or 46
SHK162 | 12 25
SHK163 | 12 25
SHK164 | 22 115
SHK165 | 22 115
SHK166 | 23 119
SHK167 | 23 119
SHK168 | 23 119
SHK169 | 24 124
SHK17 | 167
SHK170 | 25 108
SHK171 | 25 108
SHK172 | 26 112
SHK173 | 40 97
SHK174 | 49 267
SHK175 | 50 266
SHK176 | 47 271
SHK177 | 47 271
SHK178 | 62 359
SHK179 | 63 357
SHK18 | 167
SHK180 | 63 357
SHK181 | 63 357
SHK182 | 22 58
SHK183 | 18 48
SHK184 | 190 787
SHK185 | 13
SHK186 | 19
SHK19 | 167
SHK2
SHK20 | 66
SHK21 | 67
SHK22 | 81
SHK23 | 86
SHK24 | 90
SHK25 | 105
SHK26 | 107
SHK27 | 107
SHK28 | 107
SHK29 | 109
SHK3
SHK30 | 109
SHK33 | 4 19
SHK34 | 9 27
SHK35 | 37 46
SHK36 | 37 46
SHK37 | 37 46
SHK38 | 37 46
SHK39 | 37 46
SHK4
SHK40 | 39 41
SHK41 | 39 41
SHK42 | 39 41
SHK43 | 39 41
SHK44 | 39 41
SHK45 | 39 41
SHK46 | 39 41
SHK47 | 39 41
SHK48 | 42 356
SHK49 | 42 356
SHK5
SHK50 | 42 356
SHK51 | 42 356
SHK52 | 42 356
SHK53 | 43 357
SHK54 | 43 357
SHK55 | 43 357
SHK56 | 10 29
SHK57 | 10 29
SHK58 | 10 29
SHK59 | 10 29
SHK6
SHK60 | 10 29
SHK61 | 10 29
SHK62 | 10 29
SHK63 | 10 29
SHK64 | 15 2
SHK65 | 15 2
SHK66 | 15 2
SHK67 | 15 2
SHK68 | 15 2
SHK69 | 15 2
SHK7
SHK70 | 15 2
SHK71 | 15 2
SHK72 | 30 43
SHK73 | 30 43
SHK74 | 30 43
SHK75 | 30 43
SHK76 | 30 43
SHK77 | 30 43
SHK78 | 30 43
SHK79 | 30 43
SHK8
SHK80 | 90 772
SHK81 | 90 772
SHK82 | 90 772
SHK83 | 90 772
SHK84 | 90 772
SHK85 | 49 359
SHK86 | 49 359
SHK87 | 49 359
SHK88 | 50 360
SHK89 | 50 360
SHK9
SHK90 | 50 360
SHK91 | 52 362
SHK92 | 52 362
SHK93 | 52 362
SHK94 | 155 366
SHK95 | 65 545
SHK96 | 65 545
SHK97 | 65 545
SHK98 | 65 545
SHK99 | 65 545
sw | 787
w1 | 4
w10 | 77
w106 | 84 686
w107 | 187 771
w108 | 169 733
w109 | 9
w11 | 81
w12 | 81
w16 | 62
w17 | 68
w18 | 125a
w19 | 70b
w2 | 8
w20 | 30 (var)
w21 | 167
w22 | 4
w23 | 62
w24 | 37
w25 | 66
w26 | 90
w27 | 86
w28 | 71
w29 | 315 1395
w3 | 16
w30 | 293 1124
w31 | 1
w32 | 9 34
w33 | 23a 119
w34 | 15a 53
w35 | 18 43
w36 | 26a 112
w37 | 379 1481
w38 | 32 141
w39 | 40 144
w4 | 18
w40 | 139 669
w41 | 149 691
w42 | 167a 730
w43 | 173 741
w44 | 172 740
w45 | 178 764
w46 | 46c 191
w5 | 18
w6 | 24
w8 | 58
w89 | 13
w9 | 83
w90 | 14
w91 | 26
w92 | 3
w93 | 24
w94 | 34
w95 | 28
w96 | 44
w97 | 9
w98 | 20
WM100 | 28
WM105 | 28
WM111 | 30
WM123 | 30
WM139 | 30
WM151 | 30
WM152 | 30
WM160 | 30
WM162 | 30
WM186 | 26?
WM190 | 28
WM33 | 103
WM34 | 167a
WM67 | 207
WM68 | 207
WM71 | 207

## images
REF | OBVERSE | REVERSE
BCC1 | BCC1obv.jpg | BCC1rev.jpg
BCC10 | BCC10obv.jpg | BCC10rev.jpg
BCC11 | BCC11obv.jpg | BCC11rev.jpg
BCC12 | BCC12obv.jpg | BCC12rev.jpg
BCC13 | BCC13obv.jpg | BCC13rev.jpg
BCC137 | BCC137obv.jpg | BCC137rev.jpg
BCC138 | BCC138obv.jpg | BCC138rev.jpg
BCC139 | BCC139obv.jpg | BCC139rev.jpg
BCC14 | BCC14obv.jpg | BCC14rev.jpg
BCC140 | BCC140obv.jpg | BCC140rev.jpg
BCC141 | BCC141obv.jpg | BCC141rev.jpg
BCC142 | BCC142obv.jpg | BCC142rev.jpg
BCC143 | BCC143obv.jpg | BCC143rev.jpg
BCC144 | BCC144obv.jpg | BCC144rev.jpg
BCC145 | BCC145obv.jpg | BCC145rev.jpg
BCC146 | BCC146obv.jpg | BCC146rev.jpg
BCC147 | BCC147obv.jpg | BCC147rev.jpg
BCC148 | BCC148obv.jpg | BCC148rev.jpg
BCC149 | BCC149obv.jpg | BCC149rev.jpg
BCC15 | BCC15obv.jpg | BCC15rev.jpg
BCC150 | BCC150obv.jpg | BCC150rev.jpg
BCC151 | BCC151obv.jpg | BCC151rev.jpg
BCC152 | BCC152obv.jpg | BCC152rev.jpg
BCC153 | BCC153obv.jpg | BCC153rev.jpg
BCC154 | BCC154obv.jpg | BCC154rev.jpg
BCC155 | BCC155obv.jpg | BCC155rev.jpg
BCC156 | BCC156obv.jpg | BCC156rev.jpg
BCC157 | BCC157obv.jpg | BCC157rev.jpg
BCC158 | BCC158obv.jpg | BCC158rev.jpg
BCC159 | BCC159obv.jpg | BCC159rev.jpg
BCC16 | BCC16obv.jpg | BCC16rev.jpg
BCC160 | BCC160obv.jpg | BCC160rev.jpg
BCC161 | BCC161obv.jpg | BCC161rev.jpg
BCC162 | BCC162obv.jpg | BCC162rev.jpg
BCC163 | BCC163obv.jpg | BCC163rev.jpg
BCC164 | BCC164obv.jpg | BCC164rev.jpg
BCC165 | BCC165obv.jpg | BCC165rev.jpg
BCC166 | BCC166obv.jpg | BCC166rev.jpg
BCC167 | BCC167obv.jpg | BCC167rev.jpg
BCC168 | BCC168obv.jpg | BCC168rev.jpg
BCC169 | BCC169obv.jpg | BCC169rev.jpg
BCC17 | BCC17obv.jpg | BCC17rev.jpg
BCC170 | BCC170obv.jpg | BCC170rev.jpg
BCC171 | BCC171obv.jpg | BCC171rev.jpg
BCC172 | BCC172obv.jpg | BCC172rev.jpg
BCC173 | BCC173obv.jpg | BCC173rev.jpg
BCC174 | BCC174obv.jpg | BCC174rev.jpg
BCC175 | BCC175obv.jpg | BCC175rev.jpg
BCC176 | BCC176obv.jpg | BCC176rev.jpg
BCC177 | BCC177obv.jpg | BCC177rev.jpg
BCC178 | BCC178obv.jpg | BCC178rev.jpg
BCC179 | BCC179obv.jpg | BCC179rev.jpg
BCC18 | BCC18obv.jpg | BCC18rev.jpg
BCC180 | BCC180obv.jpg | BCC180rev.jpg
BCC181 | BCC181obv.jpg | BCC181rev.jpg
BCC182 | BCC182obv.jpg | BCC182rev.jpg
BCC183 | BCC183obv.jpg | BCC183rev.jpg
BCC184 | BCC184obv.jpg | BCC184rev.jpg
BCC185 | BCC185obv.jpg | BCC185rev.jpg
BCC186 | BCC186obv.jpg | BCC186rev.jpg
BCC187 | BCC187obv.jpg | BCC187rev.jpg
BCC188 | BCC188obv.jpg | BCC188rev.jpg
BCC189 | BCC189obv.jpg | BCC189rev.jpg
BCC19 | BCC19obv.jpg | BCC19rev.jpg
BCC190 | BCC190obv.jpg | BCC190rev.jpg
BCC191 | BCC191obv.jpg | BCC191rev.jpg
BCC192 | BCC192obv.jpg | BCC192rev.jpg
BCC2 | BCC2obv.jpg | BCC2rev.jpg
BCC20 | BCC20obv.jpg | BCC20rev.jpg
BCC21 | BCC21obv.jpg | BCC21rev.jpg
BCC22 | BCC22obv.jpg | BCC22rev.jpg
BCC23 | BCC23obv.jpg | BCC23rev.jpg
BCC24 | BCC24obv.jpg | BCC24rev.jpg
BCC25 | BCC25obv.jpg | BCC25rev.jpg
BCC26 | BCC26obv.jpg | BCC26rev.jpg
BCC27 | BCC27obv.jpg | BCC27rev.jpg
BCC28 | BCC28obv.jpg | BCC28rev.jpg
BCC29 | BCC29obv.jpg | BCC29rev.jpg
BCC3 | BCC3obv.jpg | BCC3rev.jpg
BCC30 | BCC30obv.jpg | BCC30rev.jpg
BCC31 | BCC31obv.jpg | BCC31rev.jpg
BCC32 | BCC32obv.jpg | BCC32rev.jpg
BCC33 | BCC33obv.jpg | BCC33rev.jpg
BCC34 | BCC34obv.jpg | BCC34rev.jpg
BCC35 | BCC35obv.jpg | BCC35rev.jpg
BCC36 | BCC36obv.jpg | BCC36rev.jpg
BCC37 | BCC37obv.jpg | BCC37rev.jpg
BCC4 | BCC4obv.jpg | BCC4rev.jpg
BCC5 | BCC5obv.jpg | BCC5rev.jpg
BCC6 | BCC6obv.jpg | BCC6rev.jpg
BCC7 | BCC7obv.jpg | BCC7rev.jpg
BCC8 | BCC8obv.jpg | BCC8rev.jpg
BCC9 | BCC9obv.jpg | BCC9rev.jpg
BM001 | BM001obv.jpg | BM001rev.jpg
BM002 | BM002obv.jpg | BM002rev.jpg
BM003 | BM003obv.jpg | BM003rev.jpg
BM004 | BM004obv.jpg | BM004rev.jpg
BM005 | BM005obv.jpg | BM005rev.jpg
BM006 | BM006obv.jpg | BM006rev.jpg
BM007 | BM007obv.jpg | BM007rev.jpg
BM008 | BM008obv.jpg | BM008rev.jpg
BM009 | BM009obv.jpg | BM009rev.jpg
BM010 | BM010obv.jpg | BM010rev.jpg
BM011 | BM011 obv.jpg | BM011rev.jpg
BM012 | BM012 obv.jpg | BM012rev.jpg
BM013 | BM013obv.jpg | BM013rev.jpg
BM014 | BM014obv.jpg | BM014rev.jpg
BM015 | BM015obv.jpg | BM015rev.jpg
BM016 | BM016obv.jpg | BM016rev.jpg
BM017 | BM017obv.jpg | BM017rev.jpg
BM018 | BM018obv.jpg | BM018rev.jpg
BM019 | BM019obv.jpg | BM019rev.jpg
BM020 |  | BM020rev.jpg
BM021 | BM021obv.jpg | BM021rev.jpg
BM022 | BM022obv.jpg | BM022rev.jpg
BM023 | BM023obv.jpg | BM023rev.jpg
BM024 | BM024obv.jpg | BM024rev.jpg
BM025 | BM025obv.jpg | BM025rev.jpg
BM026 | BM026obv.jpg | BM026rev.jpg
BM027 | BM027obv.jpg | BM027rev.jpg
BM028 | BM028obv.jpg | BM028rev.jpg
BM029 | BM029obv.jpg | BM029rev.jpg
BM030 | BM030obv.jpg | BM030rev.jpg
BM031 | BM031obv.jpg | BM031rev.jpg
BM032 | BM032obv.jpg | BM032rev.jpg
BM033 | BM033obv.jpg | BM033rev.jpg
BM034 | BM034obv.jpg | BM034rev.jpg
BM035 | BM035obv.jpg | BM035rev.jpg
BM036 | BM036obv.jpg | BM036rev.jpg
BM037 | BM037obv.jpg | BM037rev.jpg
BM038 | BM038obv.jpg | BM038rev.jpg
BM039 | BM039obv.jpg | BM039rev.jpg
BM040 | BM040obv.jpg | BM040rev.jpg
BM041 | BM041obv.jpg | BM041rev.jpg
BM042 | BM042obv.jpg | BM042rev.jpg
BM043 | BM043obv.jpg | BM043rev.jpg
BM044 | BM044obv.jpg | BM044rev.jpg
BM045 | BM045obv.jpg | BM045rev.jpg
BM046 | BM046obv.jpg | BM046rev.jpg
BM047 | BM047obv.jpg | BM047rev.jpg
BM048 | BM048obv.jpg | BM048rev.jpg
BM049 | BM049obv.jpg | BM049rev.jpg
BM050 | BM050obv.jpg | BM050rev.jpg
LW76 | LW76obv.jpg | LW76rev.jpg
LW77 | LW77obv.jpg | LW77rev.jpg
LW78 | LW78obv.jpg | LW78rev.jpg
LW79 | LW79obv.jpg | LW79rev.jpg
LW8 | LW08obv.jpg | LW08rev.jpg
LW80 | LW80obv.jpg | LW80rev.jpg
LW81 | LW81obv.jpg | LW81rev.jpg
LW82 | LW82obv.jpg | LW82rev.jpg
LW83 | LW83obv.jpg | LW83rev.jpg
LW84 | LW84obv.jpg | LW84rev.jpg
LW85 | LW85obv.jpg | LW85rev.jpg
LW86 | LW86obv.jpg | LW86rev.jpg
LW87 | LW87obv.jpg | LW87rev.jpg
LW88 | LW88obv.jpg | LW88rev.jpg
LW89 | LW89obv.jpg | LW89rev.jpg
LW9 | LW09obv.jpg | LW09rev.jpg
LW90 | LW90obv.jpg | LW90rev.jpg
LW91 | LW91obv.jpg | LW91rev.jpg
LW92 | LW92obv.jpg | LW92rev.jpg
LW93 | LW93obv.jpg | LW93rev.jpg
LW94 | LW94obv.jpg | LW94rev.jpg
LW95 | LW95obv.jpg | LW95rev.jpg
LW96 | LW96obv.jpg | LW96rev.jpg
SHK31 | SHK31obv.jpg | SHK31rev.jpg
SHK32 | SHK32obv.jpg | SHK32rev.jpg
BM1 | BM1 obv.jpg | BM1 rev.jpg
BM10 | BM10 obv.jpg | BM10 rev.jpg
BM11 | BM11 obv.jpg | BM11 rev.jpg
BM12 | BM12 obv.jpg | BM12 rev.jpg
BM2 | BM4 obv.jpg | BM4 rev.jpg
BM3 | BM3 obv.jpg | BM3 rev.jpg
BM4 | BM2 obv.jpg | BM2 rev.jpg
BM5 | BM5 obv.jpg | BM5 rev.jpg
BM6 | BM6 obv.jpg | BM6 rev.jpg
BM7 | BM7 obv.jpg | BM7 rev.jpg
BM8 | BM8 obv.jpg | BM8 rev.jpg
BM9 | BM9 obv.jpg | BM9 rev.jpg
BR1 | br1obv.jpg | br1rev.jpg
BR2 | br2obv.jpg | br2rev.jpg
BR3 | br3obv.jpg | br3rev.jpg
BR4 | br4obv.jpg | br4rev.jpg
BRTN1 | BRTN1obv.jpg | BRTN1rev.jpg
BRTN10 | BRTN10obv.jpg | BRTN10rev.jpg
BRTN11 | BRTN11obv.jpg | BRTN11rev.jpg
BRTN12 | BRTN12obv.jpg | BRTN12rev.jpg
BRTN13 | BRTN13obv.jpg | BRTN13rev.jpg
BRTN14 | BRTN14obv.jpg | BRTN14rev.jpg
BRTN15 | BRTN15obv.jpg | BRTN15rev.jpg
BRTN16 | BRTN16obv.jpg | BRTN16rev.jpg
BRTN17 | BRTN17obv.jpg | BRTN17rev.jpg
BRTN18 | BRTN18obv.jpg | BRTN18rev.jpg
BRTN19 | BRTN19obv.jpg | BRTN19rev.jpg
BRTN2 | BRTN2obv.jpg | BRTN2rev.jpg
BRTN20 | BRTN20obv.jpg | BRTN20rev.jpg
BRTN22 | BRTN22obv.jpg | BRTN22rev.jpg
BRTN23 | BRTN23obv.jpg | BRTN23rev.jpg
BRTN24 | BRTN24obv.jpg | BRTN24rev.jpg
BRTN25 | BRTN25obv.jpg | BRTN25rev.jpg
BRTN26 | BRTN26obv.jpg | BRTN26rev.jpg
BRTN27 | BRTN27obv.jpg | BRTN27rev.jpg
BRTN3 | BRTN3obv.jpg | BRTN3rev.jpg
BRTN4 | BRTN4obv.jpg | BRTN4rev.jpg
BRTN5 | BRTN5obv.jpg | BRTN5rev.jpg
BRTN6 | BRTN6obv.jpg | BRTN6rev.jpg
BRTN7 | BRTN7obv.jpg | BRTN7rev.jpg
BRTN8 | BRTN8obv.jpg | BRTN8rev.jpg
BRTN9 | BRTN9obv.jpg | BRTN9rev.jpg
BRWL17
BRWL18
BRWL27
BRWL28
BRWL29
BRWL32
C1 | C1obv.jpg | C1rev.jpg
C2 | C2obv.jpg | C2rev.jpg
C3 | C3obv.jpg | C3rev.jpg
C4 | C4obv.jpg | C4rev.jpg
C5 | C5obv.jpg | C5rev.jpg
C6 | C6obv.jpg | C6rev.jpg
C7 | C7obv.jpg | C7rev.jpg
C8 | C8obv.jpg | C8rev.jpg
Don1 | Don1obv.jpg | Don1rev.jpg
Don10 | Don10obv.jpg | Don10rev.jpg
Don11 | Don11obv.jpg | Don11rev.jpg
Don12 | Don12obv.jpg | Don12rev.jpg
Don13 | Don13obv.jpg | Don13rev.jpg
Don14 | Don14obv.jpg | Don14rev.jpg
Don1a | Don1aobv.jpg | Don1arev.jpg
Don2 | Don2obv.jpg | Don2rev.jpg
Don3 | Don3obv.jpg | Don3rev.jpg
Don4 | Don4obv.jpg | Don4rev.jpg
Don5 | Don5obv.jpg | Don5rev.jpg
Don6 | Don6obv.jpg | Don6rev.jpg
Don7 | Don7obv.jpg | Don7rev.jpg
Don8 | Don8obv.jpg | Don8rev.jpg
Don9 | Don9obv.jpg | Don9rev.jpg
H1 | H1 obv.jpg | H1 rev.jpg
H3 | H4obv.jpg | H4rev.jpg
H4 | H3obv.jpg | H3rev.jpg
KB1 | KB1 obv.jpg | KB1 rev.jpg
KB1157 | KB1157obv.jpg | KB1157rev.jpg
KB1180 | KB1180obv.jpg | KB1180rev.jpg
KB1182 | KB1182obv.jpg | KB1182rev.jpg
KB1185 | KB1185obv.jpg | KB1185rev.jpg
KB1199 | KB1199obv.jpg | KB1199rev.jpg
KB1242 | KB1242obv.jpg | KB1242rev.jpg
KB1294 | KB1294obv.jpg | KB1294rev.jpg
KB1295 | KB1295obv.jpg | KB1295rev.jpg
KB1296 | KB1296obv.jpg | KB1296rev.jpg
KB1304 | KB1304obv.jpg | KB1304rev.jpg
KB1305 | KB1305obv.jpg | KB1305rev.jpg
KB1310 | KB1310obv.jpg | KB1310rev.jpg
KB1311 | KB1311obv.jpg | KB1311rev.jpg
KB1312 | KB1312obv.jpg | KB1312rev.jpg
KB1326 | KB1326obv.jpg | KB1326rev.jpg
KB1328 | KB1328obv.jpg | KB1328rev.jpg
KB1329 | KB1329obv.jpg | KB1329rev.jpg
KB1338
KB2 | KB2 obv.jpg | KB2 rev.jpg
KB25 | KB25obv.jpg | KB25rev.jpg
KB54 | KB54obv.jpg | KB54rev.jpg
LW1 | LW01obv.jpg | LW01rev.jpg
LW10 | LW10obv.jpg | LW10rev.jpg
LW100 | LW100obv.jpg | LW100rev.jpg
LW101 | LW103obv.jpg | LW103rev.jpg
LW102 | LW102obv.jpg | LW102rev.jpg
LW103 | LW101obv.jpg | LW101rev.jpg
LW104 | LW104obv.jpg | LW104rev.jpg
LW105 | LW105obv.jpg | LW105rev.jpg
LW11 | LW11obv.jpg | LW11rev.jpg
LW12 | LW12obv.jpg | LW12rev.jpg
LW13 | LW13obv.jpg | LW13rev.jpg
LW14 | LW14obv.jpg | LW14rev.jpg
LW15 | LW15obv.jpg | LW15rev.jpg
LW16 | LW16obv.jpg | LW16rev.jpg
LW17 | LW17obv.jpg | LW17rev.jpg
LW18 | LW18obv.jpg | LW18rev.jpg
LW19 |  | LW19rev.jpg
LW2 | LW02obv.jpg | LW02rev.jpg
LW20 | LW20obv.jpg | LW20rev.jpg
LW21 | LW21obv.jpg | LW21rev.jpg
LW22 | LW22obv.jpg | LW22rev.jpg
LW23 | LW23obv.jpg | LW23rev.jpg
LW24 | LW24obv.jpg | LW24rev.jpg
LW25 | LW25obv.jpg | LW25rev.jpg
LW26 | LW26obv.jpg | LW26rev.jpg
LW27 | LW27obv.jpg | LW27rev.jpg
LW28 | LW28obv.jpg | LW28rev.jpg
LW29 | LW29obv.jpg | LW29rev.jpg
LW3 | LW03obv.jpg | LW03rev.jpg
LW30 | LW30obv.jpg | LW30rev.jpg
LW31 | LW31obv.jpg | LW31rev.jpg
LW32 | LW32obv.jpg | LW32rev.jpg
LW33 | LW33obv.jpg | LW33rev.jpg
LW34 | LW34obv.jpg | LW34rev.jpg
LW35 | LW35obv.jpg | LW35rev.jpg
LW36 | LW36obv.jpg | LW36rev.jpg
LW37 | LW37obv.jpg | LW37rev.jpg
LW38 | LW38obv.jpg | LW38rev.jpg
LW39 | LW39obv.jpg | LW39rev.jpg
LW4 | LW04obv.jpg | LW04rev.jpg
LW40 | LW40obv.jpg | LW40rev.jpg
LW41 | LW41obv.jpg | LW41rev.jpg
LW42 | LW42obv.jpg | LW42rev.jpg
LW43 | LW43obv.jpg | LW43rev.jpg
LW44 | LW44obv.jpg | LW44rev.jpg
LW45 | LW45obv.jpg | LW45rev.jpg
LW46 | LW46obv.jpg | LW46rev.jpg
LW47 | LW47obv.jpg | LW47rev.jpg
LW48 | LW48obv.jpg | LW48rev.jpg
LW49 | LW49obv.jpg | LW49rev.jpg
LW5 | LW05obv.jpg | LW05rev.jpg
LW50 | LW50obv.jpg | LW50rev.jpg
LW51 | LW51obv.jpg | LW51rev.jpg
LW52 | LW52obv.jpg | LW52rev.jpg
LW53 | LW53obv.jpg | LW53rev.jpg
LW54 | LW54obv.jpg | LW54rev.jpg
LW55 | LW55obv.jpg | LW55rev.jpg
LW56 | LW56obv.jpg | LW56rev.jpg
LW57 | LW57obv.jpg | LW57rev.jpg
LW58 | LW58obv.jpg | LW58rev.jpg
LW59 | LW59obv.jpg | LW59rev.jpg
LW6 | LW06obv.jpg | LW06rev.jpg
LW60 | LW60obv.jpg | LW60rev.jpg
LW61 | LW61obv.jpg | LW61rev.jpg
LW62 | LW62obv.jpg | LW62rev.jpg
LW63 | LW63obv.jpg | LW63rev.jpg
LW64 | LW64obv.jpg | LW64rev.jpg
LW65 | LW65obv.jpg | LW65rev.jpg
LW66 | LW66obv.jpg | LW66rev.jpg
LW67 | LW67obv.jpg | LW67rev.jpg
LW68 | LW68obv.jpg | LW68rev.jpg
LW69 | LW69obv.jpg | LW69rev.jpg
LW7 | LW07obv.jpg | LW07rev.jpg
LW70 | LW70obv.jpg | LW70rev.jpg
LW71 | LW71obv.jpg | LW71rev.jpg
LW72 | LW72obv.jpg | LW72rev.jpg
LW73 | LW73obv.jpg | LW73rev.jpg
LW74 | LW74obv.jpg | LW74rev.jpg
LW75 | LW75obv.jpg | LW75rev.jpg
LW97 | LW97obv.jpg | LW97rev.jpg
LW98 | LW98obv.jpg | LW98rev.jpg
LW99 | LW99obv.jpg | LW99rev.jpg
M1 | M1obv.jpg | M1rev.jpg
M10 | M10obv.jpg | M10rev.jpg
M11 | M11obv.jpg | M11rev.jpg
M12 | M12obv.jpg | M12rev.jpg
M13 | M13obv.jpg | M13rev.jpg
M14 | M14obv.jpg | M14rev.jpg
M15 | M15obv.jpg | M15rev.jpg
M16 | M16obv.jpg | M16rev.jpg
M17 | M17obv.jpg | M17rev.jpg
M18 | M18obv.jpg | M18rev.jpg
M19 | M19obv.jpg | M19rev.jpg
M2 | M2obv.jpg | M2rev.jpg
M21 | M21obv.jpg | M21rev.jpg
M22 | M22obv.jpg | M22rev.jpg
M23 | M23obv.jpg | M23rev.jpg
M24 | M24obv.jpg | M24rev.jpg
M25 | M25obv.jpg | M25rev.jpg
M26 | M26obv.jpg | M26rev.jpg
M27 | m27obv.jpg | M27rev.jpg
M28 | M28obv.jpg | M28rev.jpg
M29 | M29obv.jpg | M29rev.jpg
M3 | M3obv.jpg | M3rev.jpg
M30 | M30obv.jpg | M30rev.jpg
M32 | M32obv.jpg | M32rev.jpg
M33 | M33obv.jpg | M33rev.jpg
M34 | M34obv.jpg | M34rev.jpg
M35 | M35obv.jpg | M35rev.jpg
M36 | M36obv.jpg | M36rev.jpg
M37 | M37obv.jpg | M37rev.jpg
M38 | M38obv.jpg | M38rev.jpg
M39 | M39obv.jpg | M39rev.jpg
M4 | M4obv.jpg | M4rev.jpg
M40 | M40obv.jpg | M40rev.jpg
M41 | M41obv.jpg | M41rev.jpg
M42 | M42obv.jpg | M42rev.jpg
M43 | M43obv.jpg | M43rev.jpg
M44 | M44obv.jpg | M44rev.jpg
M45 | M45obv.jpg | M45rev.jpg
M46 | M46obv.jpg | M46rev.jpg
M47 | M47obv.jpg | M47rev.jpg
M48 | M48obv.jpg | M48rev.jpg
M49 | M49obv.jpg | M49rev.jpg
M5 | M5obv.jpg | M5rev.jpg
M52 | M52obv.jpg | M52rev.jpg
M54 | M54obv.jpg | M54rev.jpg
M55 | M55obv.jpg | M55rev.jpg
M56 | M56obv.jpg | M56rev.jpg
M57 | M57obv.jpg | M57rev.jpg
M58 | M58obv.jpg | M58rev.jpg
M59 | M59obv.jpg | M59rev.jpg
M6 | M6obv.jpg | M6rev.jpg
M60 | M60obv.jpg | M60rev.jpg
M61 | M61obv.jpg | M61rev.jpg
M62 | M62obv.jpg | M62rev.jpg
M69 | M69obv.jpg | M69rev.jpg
M7 | M7obv.jpg | M7rev.jpg
M70 | M70obv.jpg | M70rev.jpg
M71 | M71obv.jpg | M71rev.jpg
M72 | M72obv.jpg | M72rev.jpg
M73 | M73obv.jpg | M73rev.jpg
M74 | M74obv.jpg | M74rev.jpg
M75 | M75obv.jpg | M75rev.jpg
M76 | M76obv.jpg | M76rev.jpg
M77 | M77obv.jpg | M77rev.jpg
M78 | M78obv.jpg | M78rev.jpg
M79 | M79obv.jpg | M79rev.jpg
M8 | M8obv.jpg | M8rev.jpg
M9 | M9obv.jpg | M9rev.jpg
MCHR1 | MCHR01obv.jpg | MCHR01rev.jpg
MCHR11 | MCHRD11obv.jpg | MCHRD11rev.jpg
MCHR12 | MCHRD12obv.jpg | MCHRD12rev.jpg
MCHR13 | MCHRD13obv.jpg | MCHRD13rev.jpg
MCHR14 | MCHRD14obv.jpg | MCHRD14rev.jpg
MCHR15 | MCHRD15obv.jpg | MCHRD15rev.jpg
MCHR16 | MCHRD16obv.jpg | MCHRD16rev.jpg
MCHR17 | MCHRD17obv.jpg | MCHRD17rev.jpg
MCHR18 | MCHRD18obv.jpg | MCHRD18rev.jpg
MCHR19 | MCHRD19obv.jpg | MCHRD19rev.jpg
MCHR2 | MCHRD2obv.jpg | MCHRD2rev.jpg
MCHR20 | MCHRD20obv.jpg | MCHRD20rev.jpg
MCHR21 | MCHRD21obv.jpg | MCHRD21rev.jpg
MCHR22 | MCHRD22obv.jpg | MCHRD22rev.jpg
MCHR23 | MCHRD23obv.jpg | MCHRD23rev.jpg
MCHR24 | MCHRD24obv.jpg | MCHRD24rev.jpg
MCHR25 | MCHRD25obv.jpg | MCHRD25rev.jpg
MCHR26 | MCHRD26obv.jpg | MCHRD26rev.jpg
MCHR27 | MCHRD27obv.jpg | MCHRD27rev.jpg
MCHR28 | MCHRD28obv.jpg | MCHRD28rev.jpg
MCHR29 | MCHRD29obv.jpg | MCHRD29rev.jpg
MCHR3 | MCHRD3obv.jpg | MCHRD3rev.jpg
MCHR30 | MCHRD30obv.jpg | MCHRD30rev.jpg
MCHR31 | MCHRD31obv.jpg | MCHRD31rev.jpg
MCHR32 | MCHRD32obv.jpg | MCHRD32rev.jpg
MCHR33 | MCHRD33obv.jpg | MCHRD33rev.jpg
MCHR4 | MCHRD4obv.jpg | MCHRD4rev.jpg
MCHR5 | MCHRD5obv.jpg | MCHRD5rev.jpg
MCHR6 | MCHRD6obv.jpg | MCHRD6rev.jpg
MCHR7 | MCHRD7obv.jpg | MCHRD7rev.jpg
MCHR8 | MCHRD8obv.jpg | MCHRD8rev.jpg
MCHR9 | MCHRD09obv.jpg | MCHRD09rev.jpg
Nor1 | Nor1 obv.jpg | Nor1 rev.jpg
Nor2 | Nor2 obv.jpg | Nor2 rev.jpg
Nor3 | Nor3 obv.jpg | Nor3 rev.jpg
Nor4 | Nor4 obv.jpg | Nor4 rev.jpg
Nor5 | Nor5 obv.jpg | Nor5 rev.jpg
Nor6 | Nor6 obv.jpg | Nor6 rev.jpg
Sh 10 | sh10obv.jpg | sh10rev.jpg
Sh 11 | sh11obv.jpg | sh11rev.jpg
Sh 12 | sh12obv.jpg | sh12rev.jpg
Sh 13 | sh13obv.jpg | sh13rev.jpg
Sh 14 | sh14obv.jpg | sh14rev.jpg
Sh 15 | sh15obv.jpg | sh15rev.jpg
Sh 16 | sh16obv.jpg | sh16rev.jpg
Sh 17 | sh17obv.jpg | sh17rev.jpg
Sh 18 | sh18obv.jpg | sh18rev.jpg
Sh 19 | sh19obv.jpg | sh19rev.jpg
Sh 2 | sh2obv.jpg | sh2rev.jpg
Sh 20 | sh20obv.jpg | sh20rev.jpg
Sh 21 | sh21obv.jpg | sh21rev.jpg
Sh 22 | sh22obv.jpg | sh22rev.jpg
Sh 26 | sh60obv.jpg | sh60rev.jpg
Sh 3 | sh3obv.jpg | sh3rev.jpg
Sh 4 | sh4obv.jpg | sh4rev.jpg
Sh 5 | sh5obv.jpg | sh5rev.jpg
Sh 6 | sh6obv.jpg | sh6rev.jpg
Sh 7 | sh7obv.jpg | sh7rev.jpg
Sh 8 | sh8obv.jpg | sh8rev.jpg
Sh 9 | sh9obv.jpg | sh9rev.jpg
SHK1 | SHK1obv.jpg | SHK1rev.jpg
SHK10 | SHK10obv.jpg | SHK10rev.jpg
SHK100 | SHK100obv.jpg | SHK100rev.jpg
SHK101 | SHK101obv.jpg | SHK101rev.jpg
SHK102 | SHK102obv.jpg | SHK102rev.jpg
SHK103 | SHK103obv.jpg | SHK103rev.jpg
SHK104 | SHK104obv.jpg | SHK104rev.jpg
SHK105 | SHK105obv.jpg | SHK105rev.jpg
SHK106 | SHK106obv.jpg | SHK106rev.jpg
SHK107 | SHK107obv.jpg | SHK107rev.jpg
SHK108 | SHK108obv.jpg | SHK108rev.jpg
SHK109 | SHK109obv.jpg | SHK109rev.jpg
SHK11 | SHK11obv.jpg | SHK11rev.jpg
SHK110
SHK111 | SHK111obv.jpg | SHK111rev.jpg
SHK112 | SHK112obv.jpg | SHK112rev.jpg
SHK113 | SHK113obv.jpg | SHK113rev.jpg
SHK114 | SHK114obv.jpg | SHK114rev.jpg
SHK115 | SHK115obv.jpg | SHK115rev.jpg
SHK116 | SHK116obv.jpg | SHK116rev.jpg
SHK117 | SHK117obv.jpg | SHK117rev.jpg
SHK118 | SHK118obv.jpg | SHK118rev.jpg
SHK119 | SHK119obv.jpg | SHK119rev.jpg
SHK12 | SHK12obv.jpg | SHK12rev.jpg
SHK120 | SHK120obv.jpg | SHK120rev.jpg
SHK121 | SHK121obv.jpg | SHK121rev.jpg
SHK122 | SHK122obv.jpg | SHK122rev.jpg
SHK123 | SHK123obv.jpg | SHK123rev.jpg
SHK124 | SHK124obv.jpg | SHK124rev.jpg
SHK125 | SHK125obv.jpg | SHK125rev.jpg
SHK126 | SHK126obv.jpg | SHK126rev.jpg
SHK127 | SHK127obv.jpg | SHK127rev.jpg
SHK128 | SHK128obv.jpg | SHK128rev.jpg
SHK129 | SHK129obv.jpg | SHK129rev.jpg
SHK13 | SHK13obv.jpg | SHK13rev.jpg
SHK130 | SHK130obv.jpg | SHK130rev.jpg
SHK131 | SHK131obv.jpg | SHK131rev.jpg
SHK132 | SHK132obv.jpg | SHK132rev.jpg
SHK133 | SHK133obv.jpg | SHK133rev.jpg
SHK134 | SHK134obv.jpg | SHK134rev.jpg
SHK135 | SHK135obv.jpg | SHK135rev.jpg
SHK136 | SHK136obv.jpg | SHK136rev.jpg
SHK137 | SHK137obv.jpg | SHK137rev.jpg
SHK138 | SHK138obv.jpg | SHK138rev.jpg
SHK139 | SHK139obv.jpg | SHK139rev.jpg
SHK14 | SHK14obv.jpg | SHK14rev.jpg
SHK140 | SHK140obv.jpg | SHK140rev.jpg
SHK141 | SHK141obv.jpg | SHK141rev.jpg
SHK142 | SHK142obv.jpg | SHK142rev.jpg
SHK143 | SHK143obv.jpg | SHK143rev.jpg
SHK144 | SHK144obv.jpg | SHK144rev.jpg
SHK145 | SHK145obv.jpg | SHK145rev.jpg
SHK146 | SHK146obv.jpg | SHK146rev.jpg
SHK147 | SHK147obv.jpg | SHK147rev.jpg
SHK148 | SHK148obv.jpg | SHK148rev.jpg
SHK149 | SHK149obv.jpg | SHK149rev.jpg
SHK15 | SHK15obv.jpg | SHK15rev.jpg
SHK150 | SHK150obv.jpg | SHK150rev.jpg
SHK151 | SHK151obv.jpg | SHK151rev.jpg
SHK152 | SHK152obv.jpg | SHK152rev.jpg
SHK153 | SHK153obv.jpg | SHK153rev.jpg
SHK154 | SHK154obv.jpg | SHK154rev.jpg
SHK155 | SHK155obv.jpg | SHK155rev.jpg
SHK156 | SHK156obv.jpg | SHK156rev.jpg
SHK157 | SHK157obv.jpg | SHK157rev.jpg
SHK158 | SHK158obv.jpg | SHK158rev.jpg
SHK159 | SHK159obv.jpg | SHK159rev.jpg
SHK16 | SHK16obv.jpg | SHK16rev.jpg
SHK160 | SHK160obv.jpg | SHK160rev.jpg
SHK161 | SHK161obv.jpg | SHK161rev.jpg
SHK162 | SHK162obv.jpg | SHK162rev.jpg
SHK163 | SHK163obv.jpg | SHK163rev.jpg
SHK164 | SHK164obv.jpg | SHK164rev.jpg
SHK165 | SHK165obv.jpg | SHK165rev.jpg
SHK166 | SHK166obv.jpg | SHK166rev.jpg
SHK167 | SHK167obv.jpg | SHK167rev.jpg
SHK168 | SHK168obv.jpg | SHK168rev.jpg
SHK169 | SHK169obv.jpg | SHK169rev.jpg
SHK17 | SHK17obv.jpg | SHK17rev.jpg
SHK170 | SHK170obv.jpg | SHK170rev.jpg
SHK171 | SHK171obv.jpg | SHK171rev.jpg
SHK172 | SHK172obv.jpg | SHK172rev.jpg
SHK173 | SHK173obv.jpg | SHK173rev.jpg
SHK174 | SHK174obv.jpg | SHK174rev.jpg
SHK175 | SHK175obv.jpg | SHK175rev.jpg
SHK176 | SHK176obv.jpg | SHK176rev.jpg
SHK177 | SHK177obv.jpg | SHK177rev.jpg
SHK178 | SHK178obv.jpg | SHK178rev.jpg
SHK179 | SHK179obv.jpg | SHK179rev.jpg
SHK18 | SHK18obv.jpg | SHK18rev.jpg
SHK180 | SHK180obv.jpg | SHK180rev.jpg
SHK181 | SHK181obv.jpg | SHK181rev.jpg
SHK182 | SHK182obv.jpg | SHK182rev.jpg
SHK183 | SHK183obv.jpg | SHK183rev.jpg
SHK184 | SHK184obv.jpg | SHK184rev.jpg
SHK185 | SHK185obv.jpg | SHK185rev.jpg
SHK186 | SHK186obv.jpg | SHK186rev.jpg
SHK19 | SHK19obv.jpg | SHK19rev.jpg
SHK2 | SHK2obv.jpg | SHK2rev.jpg
SHK20 | SHK20obv.jpg | SHK20rev.jpg
SHK21 | SHK21obv.jpg | SHK21rev.jpg
SHK22 | SHK22obv.jpg | SHK22rev.jpg
SHK23 | SHK23obv.jpg | SHK23rev.jpg
SHK24 | SHK24obv.jpg | SHK24rev.jpg
SHK25 | SHK25obv.jpg | SHK25rev.jpg
SHK26 | SHK26obv.jpg | SHK26rev.jpg
SHK27 | SHK127obv.jpg | SHK127rev.jpg
SHK28 | SHK28obv.jpg | SHK28rev.jpg
SHK29 | SHK29obv.jpg | SHK29rev.jpg
SHK3 | SHK3obv.jpg | SHK3rev.jpg
SHK30 | SHK30obv.jpg | SHK30rev.jpg
SHK33
SHK34
SHK35 | SHK35obv.jpg | SHK35rev.jpg
SHK36 | SHK36obv.jpg | SHK36rev.jpg
SHK37 | SHK37obv.jpg | SHK37rev.jpg
SHK38 | SHK38obv.jpg | SHK38rev.jpg
SHK39 | SHK39obv.jpg | SHK39rev.jpg
SHK4 | SHK4obv.jpg | SHK4rev.jpg
SHK40 | SHK40obv.jpg | SHK40rev.jpg
SHK41 | SHK41obv.jpg | SHK41rev.jpg
SHK42 | SHK42obv.jpg | SHK42rev.jpg
SHK43 | SHK43obv.jpg | SHK43rev.jpg
SHK44 | SHK44obv.jpg | SHK44rev.jpg
SHK45 | SHK45obv.jpg | SHK45rev.jpg
SHK46 | SHK46obv.jpg | SHK46rev.jpg
SHK47 | SHK47obv.jpg | SHK47rev.jpg
SHK48 | SHK48obv.jpg | SHK48rev.jpg
SHK49 | SHK49obv.jpg | SHK49rev.jpg
SHK5 | SHK5obv.jpg | SHK5rev.jpg
SHK50 | SHK50obv.jpg | SHK50rev.jpg
SHK51 | SHK51obv.jpg | SHK51rev.jpg
SHK52 | SHK52obv.jpg | SHK52rev.jpg
SHK53 | SHK53obv.jpg | SHK53rev.jpg
SHK54 | SHK54obv.jpg | SHK54rev.jpg
SHK55 | SHK55obv.jpg | SHK55rev.jpg
SHK56 | SHK56obv.jpg | SHK56rev.jpg
SHK57 | SHK57obv.jpg | SHK57rev.jpg
SHK58 | SHK58obv.jpg | SHK58rev.jpg
SHK59 | SHK59obv.jpg | SHK59rev.jpg
SHK6 | SHK6obv.jpg | SHK6rev.jpg
SHK60 | SHK60obv.jpg | SHK60rev.jpg
SHK61 | SHK61obv.jpg | SHK61rev.jpg
SHK62 | SHK62obv.jpg | SHK62rev.jpg
SHK63 | SHK63obv.jpg | SHK63rev.jpg
SHK64 | SHK64obv.jpg | SHK64rev.jpg
SHK65 | SHK65obv.jpg | SHK65rev.jpg
SHK66 | SHK66obv.jpg | SHK66rev.jpg
SHK67 | SHK67obv.jpg | SHK67rev.jpg
SHK68 | SHK68obv.jpg | SHK68rev.jpg
SHK69 | SHK69obv.jpg | SHK69rev.jpg
SHK7 | SHK7obv.jpg | SHK7rev.jpg
SHK70 | SHK70obv.jpg | SHK70rev.jpg
SHK71 | SHK71obv.jpg | SHK71rev.jpg
SHK72 | SHK72obv.jpg | SHK72rev.jpg
SHK73 | SHK73obv.jpg | SHK73rev.jpg
SHK74 | SHK74obv.jpg | SHK74rev.jpg
SHK75 | SHK75obv.jpg | SHK75rev.jpg
SHK76 | SHK76obv.jpg | SHK76rev.jpg
SHK77 | SHK77obv.jpg | SHK77rev.jpg
SHK78 | SHK78obv.jpg | SHK78rev.jpg
SHK79 | SHK79obv.jpg | SHK79rev.jpg
SHK8 | SHK8obv.jpg | SHK8rev.jpg
SHK80
SHK81
SHK82
SHK83
SHK84
SHK85 | SHK85obv.jpg | SHK85rev.jpg
SHK86 | SHK86obv.jpg | SHK86rev.jpg
SHK87 | SHK87obv.jpg | SHK87rev.jpg
SHK88 | SHK88obv.jpg | SHK88rev.jpg
SHK89 | SHK89obv.jpg | SHK89rev.jpg
SHK9 | SHK9obv.jpg | SHK9rev.jpg
SHK90 | SHK90obv.jpg | SHK90rev.jpg
SHK91 | SHK91obv.jpg | SHK91rev.jpg
SHK92 | SHK92obv.jpg | SHK92rev.jpg
SHK93 | SHK93obv.jpg | SHK93rev.jpg
SHK94 | SHK94obv.jpg | SHK94rev.jpg
SHK95 | SHK95obv.jpg | SHK95rev.jpg
SHK96 | SHK96obv.jpg | SHK96rev.jpg
SHK97 | SHK97obv.jpg | SHK97rev.jpg
SHK98 | SHK98obv.jpg | SHK98rev.jpg
SHK99 | SHK99obv.jpg | SHK99rev.jpg
sw | SW1obv.jpg | SW1rev.jpg
w1 | W1obv.jpg | W1rev.jpg
w10 | W10obv.jpg | W10rev.jpg
w106 | W106obv.jpg | W106rev.jpg
w107 | W107obv.jpg | W107rev.jpg
w108 | W108obv.jpg | W108rev.jpg
w109 | W109obv.jpg | W109rev.jpg
w11 | W11obv.jpg | W11rev.jpg
w12 | W12obv.jpg | W12rev.jpg
w16 | W16obv.jpg | W16rev.jpg
w17 | W17obv.jpg | W17rev.jpg
w18 | W18obv.jpg | W18rev.jpg
w19 | W19obv.jpg | W19rev.jpg
w2 | W2obv.jpg | W2rev.jpg
w20 | W20obv.jpg | W20rev.jpg
w21 | W21obv.jpg | W21rev.jpg
w22 | W22obv.jpg | W22rev.jpg
w23 | W23obv.jpg | W23rev.jpg
w24 | W24obv.jpg | W24rev.jpg
w25 | W25obv.jpg | W25rev.jpg
w26 | W26obv.jpg | W26rev.jpg
w27 | W27obv.jpg | W27rev.jpg
w28 | W28obv.jpg | W28rev.jpg
w29 | W29obv.jpg | W29rev.jpg
w3 | W3obv.jpg | W3rev.jpg
w30 | W30obv.jpg | W30rev.jpg
w31 | W31obv.jpg | W31rev.jpg
w32 | W32obv.jpg | W32rev.jpg
w33 | W33obv.jpg | W33rev.jpg
w34 | W34obv.JPG | W34rev.jpg
w35 | W35obv.jpg | W35rev.jpg
w36 | W36obv.jpg | W36rev.jpg
w37 | W37obv.jpg | W37rev.jpg
w38 | W38obv.jpg | W38rev.jpg
w39 | W39obv.jpg | W39rev.jpg
w4 | W4obv.jpg | W4rev.jpg
w40 | W40obv.jpg | W40rev.jpg
w41 | W41obv.jpg | W41rev.jpg
w42 | W42obv.jpg | W42rev.jpg
w43 | W43obv.jpg | W43rev.jpg
w44 | W44obv.jpg | W44rev.jpg
w45 | W45obv.jpg | W45rev.jpg
w46 | W46obv.jpg | W46rev.jpg
w5 | W5obv.jpg | W5rev.jpg
w6 | W6obv.jpg | W6rev.jpg
w8 | W8obv.jpg | W8rev.jpg
w89 | W89obv.jpg | W89rev.jpg
w9 | w9obv.jpg | W9rev.jpg
w90 | W90obv.jpg | W90rev.jpg
w91 | W91obv.jpg | W91rev.jpg
w92 | W92obv.jpg | W92rev.jpg
w93 | W93obv.jpg | W93rev.jpg
w94 | W94obv.jpg | W94rev.jpg
w95 | W95obv.jpg | W95rev.jpg
w96 | W96obv.jpg | W96rev.jpg
w97 | W97obv.jpg | W97rev.jpg
w98 | W98obv.jpg | W98rev.jpg
WM100 | WM100Obv.jpg | WM100Rev.jpg
WM105 | WM105Obv.jpg | WM105Rev.jpg
WM111 | WM111obv.JPG | WM111rev.JPG
WM123 | WM123obv.JPG | WM123rev.JPG
WM139 | WM139obv.JPG | WM139rev.JPG
WM151 | WM151obv.jpg | WM151Rev.jpg
WM152 | WM152obv.JPG | WM152rev.JPG
WM160 | WM160obv.JPG | WM160rev.JPG
WM162 | WM162obv.JPG | WM162rev.JPG
WM186 | WM186obv.JPG | WM186rev.JPG
WM190 | WM190obv.JPG | WM190rev.JPG
WM33 | WM33obv.jpg | WM33rev.JPG
WM34 | WM34obv.JPG | WM34rev.JPG
WM67 | WM67obv.JPG | WM67rev.JPG
WM68 | WM68obv.jpg | WM68rev.JPG
WM71 | WM71obv.JPG | WM71rev.JPG

## lead isotopes (subset)
Sample ref | Pb206/Pb204 | Pb207/Pb204 | Pb208/Pb204 | Pb207/Pb206 | Pb208/Pb206
BM001 | 18.20041 | 15.64515 | 38.36698 | 0.8596142 | 2.108082
BM002 | 18.40844 | 15.65718 | 38.58645 | 0.8505363 | 2.096179
BM004 | 18.45245 | 15.66422 | 38.60683 | 0.8489252 | 2.092306
BM005 | 18.44638 | 15.66374 | 38.60102 | 0.8491432 | 2.092651
BM006 | 18.46257 | 15.66114 | 38.59277 | 0.848301 | 2.090418
BM009 | 18.43833 | 15.66047 | 38.58737 | 0.8493393 | 2.092798
BM011 | 18.17343 | 15.61702 | 38.39685 | 0.8593172 | 2.112868
BM012 | 18.43409 | 15.64708 | 38.48305 | 0.8488116 | 2.087636
BM013 | 18.24792 | 15.63541 | 38.41178 | 0.8568079 | 2.104976
BM014 | 18.31061 | 15.64967 | 38.5251 | 0.8546656 | 2.104019
BM015 | 18.44601 | 15.65878 | 38.5817 | 0.8489104 | 2.091663
BM016 | 18.42728 | 15.65715 | 38.54116 | 0.849684 | 2.091591
BM017 | 18.29581 | 15.66613 | 38.50363 | 0.8562779 | 2.104563
BM018 | 18.73915 | 15.69491 | 38.8087 | 0.837518 | 2.070955
BM019 | 18.3498 | 15.64572 | 38.53525 | 0.8526503 | 2.100062
BM020 | 18.54308 | 15.67715 | 38.73956 | 0.8454174 | 2.089242
BM021 | 18.434 | 15.647 | 38.483 | 0.849 | 2.088
BM023 | 18.29804 | 15.64189 | 38.48109 | 0.8548757 | 2.10316
BM025 | 18.43997 | 15.66029 | 38.58109 | 0.8492614 | 2.092301
BM027 | 18.45975 | 15.66449 | 38.61334 | 0.8485478 | 2.091773
BM028 | 18.23867 | 15.63463 | 38.41972 | 0.8572261 | 2.106453
BM029 | 18.44003 | 15.65817 | 38.57689 | 0.849146 | 2.092105
BM030 | 18.43136 | 15.65535 | 38.55553 | 0.8493857 | 2.09191
BM031 | 18.52126 | 15.67436 | 38.73186 | 0.846267 | 2.091195
BM032 | 18.56365 | 15.67442 | 38.79128 | 0.8443593 | 2.089593
BM033 | 18.60964 | 15.67675 | 38.77807 | 0.8423913 | 2.083734
BM034 | 18.55901 | 15.67627 | 38.73873 | 0.8446836 | 2.087224
BM035 | 18.55509 | 15.67284 | 38.72341 | 0.8446639 | 2.08694
BM036 | 18.54745 | 15.67148 | 38.70496 | 0.8449623 | 2.086827
BM037 | 18.56859 | 15.67294 | 38.74244 | 0.8440583 | 2.086475
BM038 | 18.57995 | 15.67668 | 38.76097 | 0.8437534 | 2.086254
BM039 | 18.45104 | 15.66099 | 38.60546 | 0.8487947 | 2.092401
BM040 | 18.56116 | 15.67399 | 38.73843 | 0.8444494 | 2.087081
BM041 | 18.55689 | 15.67324 | 38.73884 | 0.844616 | 2.08756
BM042 | 18.5617 | 15.6738 | 38.73933 | 0.8444505 | 2.087217
BM043 | 18.5582 | 15.67258 | 38.73267 | 0.8445202 | 2.087115
BM044 | 18.47949 | 15.66372 | 38.62995 | 0.8476341 | 2.090526
BM045 | 18.58102 | 15.68957 | 38.75575 | 0.8443894 | 2.085837
BM046 | 18.42698 | 15.65778 | 38.6045 | 0.8497186 | 2.095035
LW76 | 18.39944 | 15.65944 | 38.54397 | 0.8510779 | 2.094856
LW86 | 18.39086 | 15.65382 | 38.48925 | 0.8511672 | 2.09286
LW94 | 18.34802 | 15.6584 | 38.50649 | 0.853409 | 2.098664
SHK31 | 18.44661 | 15.65825 | 38.57624 | 0.8488127 | 2.091239
SHK32 | 18.46401 | 15.66316 | 38.61555 | 0.8483316 | 2.091496
BM3 | 18.372 | 15.609 | 38.335 | 0.8496 | 2.0866
BRTN20 | 18.39597 | 15.65078 | 38.50235 | 0.8507891 | 2.09304
BRTN3 | 18.43704 | 15.65351 | 38.5294 | 0.8490427 | 2.089834
BRTN5 | 18.40435 | 15.64317 | 38.45637 | 0.8499446 | 2.089512
BRTN6 | 18.42881 | 15.65527 | 38.56774 | 0.8495344 | 2.092905
BRTN9 | 18.47779 | 15.66299 | 38.58618 | 0.8476681 | 2.088258
BRWL32 | 18.39078 | 15.6548 | 38.51533 | 0.8512386 | 2.094302
Don10 | 18.319 | 15.596 | 38.292 | 0.85148 | 2.0906
Don3 | 18.376 | 15.607 | 38.288 | 0.84958 | 2.0833
Don4 | 18.337 | 15.569 | 38.138 | 0.849 | 2.0801
KB1157 | 18.19712 | 15.6298 | 38.38405 | 0.8589213 | 2.109352
KB1182 | 18.67169 | 15.68153 | 38.85625 | 0.8398592 | 2.081071
KB1185 | 18.23459 | 15.62839 | 38.4081 | 0.8570732 | 2.106408
KB1199 | 18.43625 | 15.65727 | 38.56618 | 0.8492854 | 2.091871
KB1296 | 18.63323 | 15.70928 | 38.84524 | 0.8430849 | 2.084796
KB1311 | 18.17971 | 15.61622 | 38.39955 | 0.8589991 | 2.112274
KB1312 | 18.45231 | 15.66278 | 38.60628 | 0.8488426 | 2.092204
LW11 | 18.40674 | 15.65753 | 38.55335 | 0.8506383 | 2.094556
LW12 | 18.52599 | 15.66889 | 38.66324 | 0.8457496 | 2.086903
LW4 | 18.42765 | 15.65339 | 38.52407 | 0.8494339 | 2.090636
LW40 | 18.35602 | 15.66605 | 38.54737 | 0.8534622 | 2.100025
LW41 | 18.41788 | 15.65448 | 38.54006 | 0.8499554 | 2.092561
LW52 | 18.39101 | 15.65921 | 38.55226 | 0.8514322 | 2.096238
LW54 | 18.3418 | 15.65967 | 38.51004 | 0.8537737 | 2.099647
LW75 | 18.39539 | 15.65699 | 38.54097 | 0.8511414 | 2.095176
M11 | 18.43941 | 15.65943 | 38.59203 | 0.8492304 | 2.09299
M12 | 18.43435 | 15.65671 | 38.54786 | 0.8493349 | 2.091231
M13 | 18.38283 | 15.64204 | 38.44913 | 0.8509191 | 2.09166
M14 | 18.40117 | 15.64984 | 38.49848 | 0.8504905 | 2.092225
M15 | 18.44545 | 15.65996 | 38.57307 | 0.849 | 2.091217
M16 | 18.39417 | 15.63182 | 38.40496 | 0.8498256 | 2.087891
M17 | 18.44035 | 15.66007 | 38.58909 | 0.8492282 | 2.092672
M18 | 18.42298 | 15.64398 | 38.47496 | 0.8491629 | 2.088466
M21 | 18.40079 | 15.64229 | 38.44847 | 0.8500857 | 2.089527
M28 | 18.39495 | 15.65436 | 38.52502 | 0.8509873 | 2.094377
M30 | 18.39405 | 15.65821 | 38.52975 | 0.8512829 | 2.094701
M4 | 18.44409 | 15.66199 | 38.59141 | 0.8491478 | 2.092311
M40 | 18.41358 | 15.65926 | 38.56259 | 0.8504226 | 2.09425
M42 | 18.46014 | 15.66074 | 38.60816 | 0.8483446 | 2.09145
M44 | 18.41972 | 15.6568 | 38.55551 | 0.8499863 | 2.093128
M46 | 18.389 | 15.6552 | 38.52658 | 0.851343 | 2.095091
M5 | 18.22349 | 15.62803 | 38.42731 | 0.857563 | 2.10863
M6 | 18.45319 | 15.66002 | 38.57205 | 0.8486431 | 2.09029
M61 | 18.39912 | 15.64892 | 38.49047 | 0.8505464 | 2.092001
M62 | 18.48637 | 15.66748 | 38.65209 | 0.847512 | 2.09088
M7 | 18.43238 | 15.65709 | 38.56714 | 0.8494156 | 2.092373
M8 | 18.40937 | 15.64739 | 38.46646 | 0.8499485 | 2.089413
M9 | 18.43466 | 15.65203 | 38.5375 | 0.8490631 | 2.090566
Nor1 | 18.343 | 15.579 | 38.247 | 0.84945 | 2.0855
SHK1 | 18.76867 | 15.6924 | 38.92767 | 0.8360943 | 2.074108
SHK10 | 18.73115 | 15.68933 | 38.91029 | 0.8375781 | 2.07725
SHK11 | 18.72077 | 15.68849 | 38.92659 | 0.8380274 | 2.07937
SHK17 | 18.43365 | 15.6576 | 38.55555 | 0.8494171 | 2.091679
SHK19 | 18.43035 | 15.65363 | 38.5039 | 0.8493333 | 2.089227
SHK21 | 18.42891 | 15.66379 | 38.57556 | 0.8499488 | 2.093225
SHK22 | 18.42348 | 15.65312 | 38.54516 | 0.8496253 | 2.092193
SHK27 | 18.41622 | 15.65888 | 38.54761 | 0.8502733 | 2.093151
SHK28 | 18.44518 | 15.66444 | 38.60644 | 0.84925 | 2.093076
SHK30 | 18.40504 | 15.64846 | 38.49307 | 0.8502236 | 2.091502
w107 | 18.3453 | 15.66694 | 38.52717 | 0.8539588 | 2.100038
w19 | 18.46158 | 15.66673 | 38.62732 | 0.8485918 | 2.092326
w20 | 18.54303 | 15.68266 | 38.79086 | 0.8457481 | 2.09199
w25 | 18.34447 | 15.65937 | 38.4797 | 0.853625 | 2.097662
w26 | 18.5938 | 15.64399 | 38.56435 | 0.8413499 | 2.074098
w28 | 18.42836 | 15.66386 | 38.58352 | 0.8499764 | 2.093693
w42 | 18.3777 | 15.66028 | 38.54073 | 0.8521252 | 2.097131
w43 | 18.36474 | 15.65688 | 38.50793 | 0.8525599 | 2.096926
WM111 | 18.326 | 15.6 | 38.315 | 0.85137 | 2.091
WM160 | 17.832 | 15.579 | 38.153 | 0.87364 | 2.1368
WM34 | 18.554 | 15.64 | 38.709 | 0.84304 | 2.0866